## Sheet1
序号 | 材料 | 类型 | 载体 | 制备方法 | 前驱体 | 载体-煅烧时间 | 载体-煅烧温度 | 煅烧时间 | 煅烧温度(℃) | 比表面积(m2·g−1) | 孔径(nm) | 孔容(cm3·g-1) | CB(ppm) | 反应温度(℃) | GHSV(h-1) | WHSV(ml/g·h) | CB转化率(%) | CO2选择性 |  |  | 材料 | 载体 | 原子序数 | 原子量 | 第一电离能(eV) | 第二电离能(eV) | 第三电离能(eV) | 电子亲和能(eV) | 电负性 | 价电子数 | 原子半径(pm) | 共价半径(pm) | 离子半径(pm) | 熔点(K) | 密度(g/cm3) | 热导率(W/(m·K)) | 热容量(J/(g·K))
1 | Ce-Ag-SnO2 |  | SnO2 | 水热法 | Ce(NO3)3·6H2O | 5h | 180℃ | 2h | 400 | [11 empty] | Ce-Ag-SnO2 | SnO2
2 | Ce–Fe–Mn | 金属氧化物 | None | 共沉淀法 | Ce(NO3)3·6H2O |  |  |  | 300 | 290.616 | 42.3521 | 0.319763 | 250 | 200 | 1500 |  | 64.69% | None | Ce(5%) | Fe∶Mn的摩尔比为1∶4 Ce:Fe;Mn=0.08:0.18:0.74 Ce:Fe;Mn=0.014:0.076:0.91 0.05-0.073-0.877 0.066-0.072-0.862 | Ce–Fe–Mn | None | 27.476 | 61.27205 | 7.309702 | 15.31238822 | 32.5685976 | 0.053234 | 1.5277 | 6.812 | 143.33 | 153.724 | 57.6042 | 1496 | 7.28016 | 10.5274 | 0.456742
3 | Ce–Fe–Mn | 金属氧化物 | None | 共沉淀法 | Ce(NO3)3·6H2O |  |  |  | 300 | 290.616 | 42.3521 | 0.319763 | 250 | 250 | 1500 |  | 99% | None |  |  | Ce–Fe–Mn | None | 27.476 | 61.27205 | 7.309702 | 15.31238822 | 32.5685976 | 0.053234 | 1.5277 | 6.812 | 143.33 | 153.724 | 57.6042 | 1496 | 7.28016 | 10.5274 | 0.456742
4 | Ce–Fe–Mn | 金属氧化物 | None | 共沉淀法 | Ce(NO3)3·6H2O |  |  |  | 400 | 190.8 | 61.1414 | 0.301823 | 250 | 200 | 1500 |  | 64.69% | None |  |  | Ce–Fe–Mn | None | 27.476 | 61.27205 | 7.309702 | 15.31238822 | 32.5685976 | 0.053234 | 1.5277 | 6.812 | 143.33 | 153.724 | 57.6042 | 1496 | 7.28016 | 10.5274 | 0.456742
5 | Ce–Fe–Mn | 金属氧化物 | None | 共沉淀法 | Ce(NO3)3·6H2O |  |  |  | 400 | 190.8 | 61.1414 | 0.301823 | 250 | 250 | 1500 |  | 99% | None |  |  | Ce–Fe–Mn | None | 27.476 | 61.27205 | 7.309702 | 15.31238822 | 32.5685976 | 0.053234 | 1.5277 | 6.812 | 143.33 | 153.724 | 57.6042 | 1496 | 7.28016 | 10.5274 | 0.456742
6 | Ce–Fe–Mn | 金属氧化物 | None | 共沉淀法 | Ce(NO3)3·6H2O |  |  |  | 500 | 47.0542 | 178.4679 | 0.20623 | 250 | 250 | 1500 |  | 67.6% | None |  |  | Ce–Fe–Mn | None | 27.476 | 61.27205 | 7.309702 | 15.31238822 | 32.5685976 | 0.053234 | 1.5277 | 6.812 | 143.33 | 153.724 | 57.6042 | 1496 | 7.28016 | 10.5274 | 0.456742
7 | Ce–Fe–Mn | 金属氧化物 | None | 共沉淀法 | Ce(NO3)3·6H2O |  |  |  | 500 | 47.0542 | 178.4679 | 0.20623 | 250 | 300 | 1500 |  | 90.09% | None |  |  | Ce–Fe–Mn | None | 27.476 | 61.27205 | 7.309702 | 15.31238822 | 32.5685976 | 0.053234 | 1.5277 | 6.812 | 143.33 | 153.724 | 57.6042 | 1496 | 7.28016 | 10.5274 | 0.456742
8 | Ce–Fe–Mn | 金属氧化物 | None | 共沉淀法 | Ce(NO3)3·6H2O |  |  |  | 400 | 190.8 | 61.1414 | 0.301823 | 250 | 200 | 1500 |  | 41.74% | None | Ce(2%) |  | Ce–Fe–Mn | None | 25.538 | 56.19946404 | 7.443103 | 15.61691486 | 33.2501196 | 0.020576 | 1.56526 | 7.034 | 140.63 | 150.148 | 54.0102 | 1535.084 | 7.3359 | 13.3666 | 0.472702
9 | Ce–Fe–Mn | 金属氧化物 | None | 共沉淀法 | Ce(NO3)3·6H2O |  |  |  | 400 | 190.8 | 61.1414 | 0.301823 | 250 | 250 | 1500 |  | 77.81% | None |  |  | Ce–Fe–Mn | None | 25.538 | 56.19946404 | 7.443103 | 15.61691486 | 33.2501196 | 0.020576 | 1.56526 | 7.034 | 140.63 | 150.148 | 54.0102 | 1535.084 | 7.3359 | 13.3666 | 0.472702
10 | Ce–Fe–Mn | 金属氧化物 | None | 共沉淀法 | Ce(NO3)3·6H2O |  |  |  | 400 | 190.8 | 61.1414 | 0.301823 | 250 | 200 | 1500 |  | 34.71% | None | Ce(7.5%) |  | Ce–Fe–Mn | None | 26.723 | 59.26315 | 7.373461 | 15.44661356 | 32.774229 | 0.043523 | 1.54894 | 6.923 | 142.25 | 152.116 | 56.211 | 1518.116 | 7.31511 | 13.2748 | 0.46246
11 | Ce–Fe–Mn | 金属氧化物 | None | 共沉淀法 | Ce(NO3)3·6H2O |  |  |  | 400 | 190.8 | 61.1414 | 0.301823 | 250 | 250 | 1500 |  | 73.53% | None |  |  | Ce–Fe–Mn | None | 26.723 | 59.26315 | 7.373461 | 15.44661356 | 32.774229 | 0.043523 | 1.54894 | 6.923 | 142.25 | 152.116 | 56.211 | 1518.116 | 7.31511 | 13.2748 | 0.46246
12 | Ce–Fe–Mn | 金属氧化物 | None | 共沉淀法 | Ce(NO3)3·6H2O |  |  |  | 400 | 190.8 | 61.1414 | 0.301823 | 250 | 200 | 1500 |  | 32.62% | None | Ce(10%) |  | Ce–Fe–Mn | None | 27.25 | 60.62509 | 7.342666 | 15.3711105 | 32.5617164 | 0.053772 | 1.54178 | 6.874 | 142.97 | 152.988 | 57.1898 | 1510.672 | 7.30606 | 13.2582 | 0.457898
13 | Ce–Fe–Mn | 金属氧化物 | None | 共沉淀法 | Ce(NO3)3·6H2O |  |  |  | 400 | 190.8 | 61.1414 | 0.301823 | 250 | 250 | 1500 |  | 51.3% | None |  |  | Ce–Fe–Mn | None | 27.25 | 60.62509 | 7.342666 | 15.3711105 | 32.5617164 | 0.053772 | 1.54178 | 6.874 | 142.97 | 152.988 | 57.1898 | 1510.672 | 7.30606 | 13.2582 | 0.457898
14 | Mn-Ce | 金属氧化物 | None | 溶剂热法 | Ce(NO3)3·6H2O |  |  | 4h | 260 | 86.6 | 7 | 0.17 | 100 | 200 |  | 30000 | 44.46% | None | 2.51 g Mn(NO3)2·4H2O, 4.34 g Ce(NO3)3·6H2O |  | Mn-Ce | None | 41.5 | 97.527022 | 6.486319 | 13.297995 | 26.9327 | 0.325 | 1.335 | 5.5 | 162.5 | 177 | 83.65 | 1295.65 | 7.035 | 9.55 | 0.3355
15 | Mn-Ce | 金属氧化物 | None | 溶剂热法 | Ce(NO3)3·6H3O |  |  | 4h | 260 | 86.6 | 7 | 0.17 | 100 | 250 |  | 30000 | 90.01% | None |  |  | Mn-Ce | None | 41.5 | 97.527022 | 6.486319 | 13.297995 | 26.9327 | 0.325 | 1.335 | 5.5 | 162.5 | 177 | 83.65 | 1295.65 | 7.035 | 9.55 | 0.3355
16 | Mn-Ce | 金属氧化物 | None | 共沉淀法 | Ce(NO3)3·6H2O |  |  | 4h | 260 | 46.5 | 9.2 | 0.06 | 100 | 200 |  | 30000 | 29.29% | None | 2.51 g Mn(NO3)2·4H2O, 4.34 g Ce(NO3)3·6H2O |  | Mn-Ce | None | 41.5 | 97.527022 | 6.486319 | 13.297995 | 26.9327 | 0.325 | 1.335 | 5.5 | 162.5 | 177 | 83.65 | 1295.65 | 7.035 | 9.55 | 0.3355
17 | Mn-Ce | 金属氧化物 | None | 共沉淀法 | Ce(NO3)3·6H3O |  |  | 4h | 260 | 46.5 | 9.2 | 0.06 | 100 | 250 |  | 30000 | 74.24% | None |  |  | Mn-Ce | None | 41.5 | 97.527022 | 6.486319 | 13.297995 | 26.9327 | 0.325 | 1.335 | 5.5 | 162.5 | 177 | 83.65 | 1295.65 | 7.035 | 9.55 | 0.3355
18 | Mn-Ce | 金属氧化物 | None | 氧化还原法 | Ce(NO3)3·6H2O |  |  | 4h | 260 | 126.2 | 7.3 | 0.5 | 100 | 200 |  | 30000 | 88.44% | None | 2.51 g Mn(NO3)2·4H2O, 4.34 g Ce(NO3)3·6H2O,1.58 g of KMnO4 |  | Mn-Ce | None | 35.89 | 83.04676948 | 6.80854346 | 14.0942733 | 29.222702 | 0.2145 | 1.4081 | 6.01 | 154.85 | 167.82 | 73.229 | 1371.64 | 7.1251 | 8.955 | 0.38429
19 | Mn-Ce | 金属氧化物 | None | 氧化还原法 | Ce(NO3)3·6H3O |  |  | 4h | 260 | 126.2 | 7.3 | 0.5 | 100 | 250 |  | 30000 | 95.28% | None |  |  | Mn-Ce | None | 35.89 | 83.04676948 | 6.80854346 | 14.0942733 | 29.222702 | 0.2145 | 1.4081 | 6.01 | 154.85 | 167.82 | 73.229 | 1371.64 | 7.1251 | 8.955 | 0.38429
20 | Mn-Ce | 金属氧化物 | None | 氧化还原法 | Ce(NO3)3·6H3O |  |  | 4h | 260 | 126.2 | 7.3 | 0.5 | 100 | 210 |  | 30000 | 90.26% | 72.84% |  |  | Mn-Ce | None | 35.89 | 83.04676948 | 6.80854346 | 14.0942733 | 29.222702 | 0.2145 | 1.4081 | 6.01 | 154.85 | 167.82 | 73.229 | 1371.64 | 7.1251 | 8.955 | 0.38429
21 | Mn-Ce | 金属氧化物 | None | 氧化还原法 | Ce(NO3)3·6H3O |  |  | 4h | 260 | 126.2 | 7.3 | 0.5 | 100 | 240 |  | 30000 | 95.49% | 81.82% |  |  | Mn-Ce | None | 35.89 | 83.04676948 | 6.80854346 | 14.0942733 | 29.222702 | 0.2145 | 1.4081 | 6.01 | 154.85 | 167.82 | 73.229 | 1371.64 | 7.1251 | 8.955 | 0.38429
22 | CuO-CeO2 | 金属氧化物 | CeO2 | 离子交换法 | (NH4)2Ce(NO3)6 |  |  | 2h | 500 | 94.42 | 5.3 | 0.15 | 1000 | 200 | 20000 |  | 31.37% | None | 硝酸铈铵(2.83克)，Cu的n为0.3mol |  | CuO-CeO2 | CeO2 | 49.88 | 118.6764 | 6.1511784 | 13.5701892 | 24.857608 | 0.8138 | 1.3384 | 5.96 | 171 | 183.84 | 98.256 | 1152.1236 | 7.3832 | 120.416 | 0.24604
23 | CuO-CeO2 | 金属氧化物 | CeO2 | 离子交换法 | (NH4)2Ce(NO3)6 |  |  | 2h | 500 | 94.42 | 5.3 | 0.15 | 1000 | 250 | 20000 |  | 83.34% | None | 硝酸铈铵(2.83克)，Cu的n为0.3mol |  | CuO-CeO2 | CeO2 | 49.88 | 118.6764 | 6.1511784 | 13.5701892 | 24.857608 | 0.8138 | 1.3384 | 5.96 | 171 | 183.84 | 98.256 | 1152.1236 | 7.3832 | 120.416 | 0.24604
24 | CuO-CeO2 | 金属氧化物 | CeO2 | 离子交换法 | (NH4)2Ce(NO3)6 |  |  | 2h | 500 | 94.42 | 5.3 | 0.15 | 1000 | 262 | 20000 |  | 90% | None | 硝酸铈铵(2.83克)，Cu的n为0.3mol |  | CuO-CeO2 | CeO2 | 49.88 | 118.6764 | 6.1511784 | 13.5701892 | 24.857608 | 0.8138 | 1.3384 | 5.96 | 171 | 183.84 | 98.256 | 1152.1236 | 7.3832 | 120.416 | 0.24604
25 | CuO-CeO2 | 金属氧化物 | CeO2 | 浸渍法 | (NH4)2Ce(NO3)6 |  |  | 2h | 500 | 73.96 | 7.4 | 0.15 | 1000 | 200 | 20000 |  | 19.94% | None | 硝酸铈铵(2.83克)，Cu的n为0.3mol |  | CuO-CeO2 | CeO2 | 49.88 | 118.6764 | 6.1511784 | 13.5701892 | 24.857608 | 0.8138 | 1.3384 | 5.96 | 171 | 183.84 | 98.256 | 1152.1236 | 7.3832 | 120.416 | 0.24604
26 | CuO-CeO2 | 金属氧化物 | CeO2 | 浸渍法 | (NH4)2Ce(NO3)6 |  |  | 2h | 500 | 73.96 | 7.4 | 0.15 | 1000 | 250 | 20000 |  | 59.97% | None | 硝酸铈铵(2.83克)，Cu的n为0.3mol |  | CuO-CeO2 | CeO2 | 49.88 | 118.6764 | 6.1511784 | 13.5701892 | 24.857608 | 0.8138 | 1.3384 | 5.96 | 171 | 183.84 | 98.256 | 1152.1236 | 7.3832 | 120.416 | 0.24604
27 | CuO-CeO2 | 金属氧化物 | CeO2 | 浸渍法 | (NH4)2Ce(NO3)6 |  |  | 2h | 500 | 73.96 | 7.4 | 0.15 | 1000 | 291 | 20000 |  | 90% | None | 硝酸铈铵(2.83克)，Cu的n为0.3mol |  | CuO-CeO2 | CeO2 | 49.88 | 118.6764 | 6.1511784 | 13.5701892 | 24.857608 | 0.8138 | 1.3384 | 5.96 | 171 | 183.84 | 98.256 | 1152.1236 | 7.3832 | 120.416 | 0.24604
28 | Mn-Ce/cordierite | 金属氧化物 | cordierite | 溶胶-凝胶法 | Ce(NO3)3·6H2O | 2h | 500 | 5h | 500 | 15 | 11.6 | 0.043 | 500 | 200 | 15000 |  | 9.9% | None | Mn∶Ce = 1∶1 | 4 g预处理的堇青石 | Mn-Ce/cordierite | cordierite | 41.5 | 97.527022 | 6.486319 | 13.297995 | 26.9327 | 0.325 | 1.335 | 5.5 | 162.5 | 177 | 83.65 | 1295.65 | 7.035 | 9.55 | 0.3355
29 | Mn-Ce/cordierite | 金属氧化物 | cordierite | 溶胶-凝胶法 | Ce(NO3)3·6H2O | 2h | 500 | 5h | 500 | 15 | 11.6 | 0.043 | 500 | 250 | 15000 |  | 23.98% | None | Mn∶Ce = 1∶1 |  | Mn-Ce/cordierite | cordierite | 41.5 | 97.527022 | 6.486319 | 13.297995 | 26.9327 | 0.325 | 1.335 | 5.5 | 162.5 | 177 | 83.65 | 1295.65 | 7.035 | 9.55 | 0.3355
30 | Mn-Ce/cordierite | 金属氧化物 | cordierite | 溶胶-凝胶法 | Ce(NO3)3·6H2O | 2h | 500 | 5h | 500 | 15 | 11.6 | 0.043 | 500 | 300 | 15000 |  | 42.9% | None | Mn∶Ce = 1∶1 |  | Mn-Ce/cordierite | cordierite | 41.5 | 97.527022 | 6.486319 | 13.297995 | 26.9327 | 0.325 | 1.335 | 5.5 | 162.5 | 177 | 83.65 | 1295.65 | 7.035 | 9.55 | 0.3355
31 | Mn-Ce/cordierite | 金属氧化物 | cordierite | 溶胶-凝胶法 | Ce(NO3)3·6H2O | 2h | 500 | 5h | 500 | 16.1 | 12.9 | 0.052 | 500 | 200 | 15000 |  | 12.55% | None | Mn∶Ce = 2∶1 |  | Mn-Ce/cordierite | cordierite | 35.89 | 83.04676948 | 6.80854346 | 14.0942733 | 29.222702 | 0.2145 | 1.4081 | 6.01 | 154.85 | 167.82 | 73.229 | 1371.64 | 7.1251 | 8.955 | 0.38429
32 | Mn-Ce/cordierite | 金属氧化物 | cordierite | 溶胶-凝胶法 | Ce(NO3)3·6H2O | 2h | 500 | 5h | 500 | 16.1 | 12.9 | 0.052 | 500 | 250 | 15000 |  | 39.84% | None | Mn∶Ce = 2∶1 |  | Mn-Ce/cordierite | cordierite | 35.89 | 83.04676948 | 6.80854346 | 14.0942733 | 29.222702 | 0.2145 | 1.4081 | 6.01 | 154.85 | 167.82 | 73.229 | 1371.64 | 7.1251 | 8.955 | 0.38429
33 | Mn-Ce/cordierite | 金属氧化物 | cordierite | 溶胶-凝胶法 | Ce(NO3)3·6H2O | 2h | 500 | 5h | 500 | 16.1 | 12.9 | 0.052 | 500 | 300 | 15000 |  | 49.73% | None | Mn∶Ce = 2∶1 |  | Mn-Ce/cordierite | cordierite | 35.89 | 83.04676948 | 6.80854346 | 14.0942733 | 29.222702 | 0.2145 | 1.4081 | 6.01 | 154.85 | 167.82 | 73.229 | 1371.64 | 7.1251 | 8.955 | 0.38429
34 | Mn-Ce/cordierite | 金属氧化物 | cordierite | 溶胶-凝胶法 | Ce(NO3)3·6H2O | 2h | 500 | 5h | 500 | 20.4 | 14.3 | 0.073 | 500 | 200 | 15000 |  | 17.51% | None | Mn∶Ce = 4∶1 |  | Mn-Ce/cordierite | cordierite | 31.6 | 71.9736352 | 7.0549504 | 14.703192 | 30.97388 | 0.13 | 1.464 | 6.4 | 149 | 160.8 | 65.26 | 1429.75 | 7.194 | 8.5 | 0.4216
35 | Mn-Ce/cordierite | 金属氧化物 | cordierite | 溶胶-凝胶法 | Ce(NO3)3·6H2O | 2h | 500 | 5h | 500 | 20.4 | 14.3 | 0.073 | 500 | 250 | 15000 |  | 42.49% | None | Mn∶Ce = 4∶1 |  | Mn-Ce/cordierite | cordierite | 31.6 | 71.9736352 | 7.0549504 | 14.703192 | 30.97388 | 0.13 | 1.464 | 6.4 | 149 | 160.8 | 65.26 | 1429.75 | 7.194 | 8.5 | 0.4216
36 | Mn-Ce/cordierite | 金属氧化物 | cordierite | 溶胶-凝胶法 | Ce(NO3)3·6H2O | 2h | 500 | 5h | 500 | 20.4 | 14.3 | 0.073 | 500 | 300 | 15000 |  | 64.86% | None | Mn∶Ce = 4∶1 |  | Mn-Ce/cordierite | cordierite | 31.6 | 71.9736352 | 7.0549504 | 14.703192 | 30.97388 | 0.13 | 1.464 | 6.4 | 149 | 160.8 | 65.26 | 1429.75 | 7.194 | 8.5 | 0.4216
37 | Mn-Co-Ce/cordierite | 金属氧化物 | cordierite | 溶胶-凝胶法 | Ce(NO3)3·6H2O | 2h | 500 | 5h | 500 | 14.6 | 9.6 | 0.035 | 500 | 200 | 15000 |  | 31.1% | None | Mn∶Co∶Ce = 3∶1∶1 |  | Mn-Co-Ce/cordierite | cordierite | 32 | 72.7726652 | 7.1443448 | 14.992074 | 30.94028 | 0.262451292 | 1.53 | 6.8 | 148 | 158.4 | 67.66 | 1479.55 | 7.506 | 26.94 | 0.41
38 | Mn-Co-Ce/cordierite | 金属氧化物 | cordierite | 溶胶-凝胶法 | Ce(NO3)3·6H2O | 2h | 500 | 5h | 500 | 14.6 | 9.6 | 0.035 | 500 | 300 | 15000 |  | 74.63% | None | Mn∶Co∶Ce = 3∶1∶1 |  | Mn-Co-Ce/cordierite | cordierite | 32 | 72.7726652 | 7.1443448 | 14.992074 | 30.94028 | 0.262451292 | 1.53 | 6.8 | 148 | 158.4 | 67.66 | 1479.55 | 7.506 | 26.94 | 0.41
39 | Mn-Co-Ce/cordierite | 金属氧化物 | cordierite | 溶胶-凝胶法 | Ce(NO3)3·6H2O | 2h | 500 | 5h | 500 | 16.9 | 10.1 | 0.042 | 500 | 200 | 15000 |  | 26.56% | None | Mn∶Co∶Ce = 2∶2∶1 |  | Mn-Co-Ce/cordierite | cordierite | 32.4 | 73.5716952 | 7.2337392 | 15.280956 | 30.90668 | 0.394902584 | 1.596 | 7.2 | 147 | 156 | 70.06 | 1529.35 | 7.818 | 45.38 | 0.3984
40 | Mn-Co-Ce/cordierite | 金属氧化物 | cordierite | 溶胶-凝胶法 | Ce(NO3)3·6H2O | 2h | 500 | 5h | 500 | 16.9 | 10.1 | 0.042 | 500 | 300 | 15000 |  | 67.14% | None | Mn∶Co∶Ce = 2∶2∶1 |  | Mn-Co-Ce/cordierite | cordierite | 32.4 | 73.5716952 | 7.2337392 | 15.280956 | 30.90668 | 0.394902584 | 1.596 | 7.2 | 147 | 156 | 70.06 | 1529.35 | 7.818 | 45.38 | 0.3984
41 | Mn-Co-Ce/cordierite | 金属氧化物 | cordierite | 溶胶-凝胶法 | Ce(NO3)3·6H2O | 2h | 500 | 5h | 500 | 17 | 9.4 | 0.04 | 500 | 200 | 15000 |  | 28.47% | None | Mn∶Co∶Ce = 8∶1∶1 |  | Mn-Co-Ce/cordierite | cordierite | 28.5 | 63.8553546 | 7.2891914 | 15.316032 | 32.30414 | 0.131225646 | 1.54 | 6.9 | 144 | 154.2 | 60.33 | 1499.35 | 7.403 | 17.37 | 0.4445
42 | Mn-Co-Ce/cordierite | 金属氧化物 | cordierite | 溶胶-凝胶法 | Ce(NO3)3·6H2O | 2h | 500 | 5h | 500 | 17 | 9.4 | 0.04 | 500 | 300 | 15000 |  | 78.48% | None | Mn∶Co∶Ce = 8∶1∶1 |  | Mn-Co-Ce/cordierite | cordierite | 28.5 | 63.8553546 | 7.2891914 | 15.316032 | 32.30414 | 0.131225646 | 1.54 | 6.9 | 144 | 154.2 | 60.33 | 1499.35 | 7.403 | 17.37 | 0.4445
43 | Ru-Ce/HZSM-5 | 金属氧化物 | HZSM-5 | 溶胶-凝胶法 | Ce(NO3)3·6H2O | 4h | 550 | 3h | 350 | 272.8 | 4 | 0.157 | 500 | 200 |  | 15000 | 21.6% | 17.06% | 0.34克Ce(NO3)3·6H2O，1克H-ZSM-5，0.54毫升亚硝酰硝酸钌溶液； 0.86Ru(wt.%) ，10.13Ce(wt.%) |  | Ru-Ce/HZSM-5 | HZSM-5 | 56.46 | 135.82094 | 5.739009 | 11.59444 | 21.107386 | 0.694 | 1.2388 | 4.44 | 178.95 | 197.62 | 109.207 | 1240.89 | 7.3563 | 22.927 | 0.19706
44 | Ru-Ce/HZSM-5 | 金属氧化物 | HZSM-5 | 溶胶-凝胶法 | Ce(NO3)3·6H2O | 4h | 550 | 3h | 350 | 272.8 | 4 | 0.157 | 500 | 250 |  | 15000 | 91.39% | 53.7% |  |  | Ru-Ce/HZSM-5 | HZSM-5 | 56.46 | 135.82094 | 5.739009 | 11.59444 | 21.107386 | 0.694 | 1.2388 | 4.44 | 178.95 | 197.62 | 109.207 | 1240.89 | 7.3563 | 22.927 | 0.19706
45 | Ru-Ce/HZSM-5 | 金属氧化物 | HZSM-5 | 溶胶-凝胶法 | Ce(NO3)3·6H2O | 4h | 550 | 3h | 350 | 272.8 | 4 | 0.157 | 500 | 275 |  | 15000 | 95.43% | 96.44% |  |  | Ru-Ce/HZSM-5 | HZSM-5 | 56.46 | 135.82094 | 5.739009 | 11.59444 | 21.107386 | 0.694 | 1.2388 | 4.44 | 178.95 | 197.62 | 109.207 | 1240.89 | 7.3563 | 22.927 | 0.19706
46 | Mn–Ce/Al2O3 | 金属氧化物 | Al2O3 | 浸渍法 | Ce(NO3)3 |  |  | 4h | 550 | 135 | None | None | 1000 | 200 | 15000 |  | 7.87% | None | 7.5 ml含Mn(NO3)2和Ce(NO3)3 (Mn2+和Ce3+浓度分别为1.11×10-3和 2.78×10-4mol/ml)的水溶液中的初始湿度制备 5 g γ-Al2O3或MgO/γ-Al2O3 5 g γ-Al2O3 (SCRC，99.0%，208 m2/g)用7.5ml 8.33×10-4mol/ml的Mg(NO3)2 (SCRC，99.0%)水溶液浸渍至初始湿度 |  | Mn–Ce/Al2O3 | Al2O3 | 14.86 | 31.48074817 | 6.09268714 | 18.4160142 | 28.7002658 | 0.402547 | 1.5954 | 3.34 | 127.4 | 124.98 | 54.676 | 983.1007 | 3.1494 | 214.15 | 0.84946
47 | Mn–Ce/Al2O3 | 金属氧化物 | Al2O3 | 浸渍法 | Ce(NO3)3 |  |  | 4h | 550 | 135 | None | None | 1000 | 250 | 15000 |  | 16.43% | None |  |  | Mn–Ce/Al2O3 | Al2O3 | 14.86 | 31.48074817 | 6.09268714 | 18.4160142 | 28.7002658 | 0.402547 | 1.5954 | 3.34 | 127.4 | 124.98 | 54.676 | 983.1007 | 3.1494 | 214.15 | 0.84946
48 | Mn–Ce/Al2O3 | 金属氧化物 | Al2O3 | 浸渍法 | Ce(NO3)3 |  |  | 4h | 550 | 135 | None | None | 1000 | 300 | 15000 |  | 51.62% | None |  |  | Mn–Ce/Al2O3 | Al2O3 | 14.86 | 31.48074817 | 6.09268714 | 18.4160142 | 28.7002658 | 0.402547 | 1.5954 | 3.34 | 127.4 | 124.98 | 54.676 | 983.1007 | 3.1494 | 214.15 | 0.84946
49 | Mn–Ce/Al2O3 | 金属氧化物 | Al2O3 | 浸渍法 | Ce(NO3)3 |  |  | 4h | 550 | 135 | None | None | 1000 | 370 | 15000 |  | 90% | None |  |  | Mn–Ce/Al2O3 | Al2O3 | 14.86 | 31.48074817 | 6.09268714 | 18.4160142 | 28.7002658 | 0.402547 | 1.5954 | 3.34 | 127.4 | 124.98 | 54.676 | 983.1007 | 3.1494 | 214.15 | 0.84946
50 | Mn–Ce–Mg/Al2O3 | 金属氧化物 | MgO/Al2O3 | 浸渍法 | Ce(NO3)3 | 4h | 550 | 4h | 550 | 115 | None | None | 1000 | 200 | 15000 |  | 27.15% | None |  |  | Mn–Ce–Mg/Al2O3 | MgO/Al2O3 | 14.69 | 31.06735619 | 6.1612278 | 18.25823585 | 31.23286012 | 0.3852338 | 1.581 | 3.25 | 128.5 | 125.69 | 55.606 | 976.72778 | 3.0554 | 212.392 | 0.85994
51 | Mn–Ce–Mg/Al2O3 | 金属氧化物 | MgO/Al2O3 | 浸渍法 | Ce(NO3)3 | 4h | 550 | 4h | 550 | 115 | None | None | 1000 | 250 | 15000 |  | 56.63% | None |  |  | Mn–Ce–Mg/Al2O3 | MgO/Al2O3 | 14.69 | 31.06735619 | 6.1612278 | 18.25823585 | 31.23286012 | 0.3852338 | 1.581 | 3.25 | 128.5 | 125.69 | 55.606 | 976.72778 | 3.0554 | 212.392 | 0.85994
52 | Mn–Ce–Mg/Al2O3 | 金属氧化物 | MgO/Al2O3 | 浸渍法 | Ce(NO3)3 | 4h | 550 | 4h | 550 | 115 | None | None | 1000 | 300 | 15000 |  | 84.81% | None |  |  | Mn–Ce–Mg/Al2O3 | MgO/Al2O3 | 14.69 | 31.06735619 | 6.1612278 | 18.25823585 | 31.23286012 | 0.3852338 | 1.581 | 3.25 | 128.5 | 125.69 | 55.606 | 976.72778 | 3.0554 | 212.392 | 0.85994
53 | Mn–Ce–Mg/Al2O3 | 金属氧化物 | MgO/Al2O3 | 浸渍法 | Ce(NO3)3 | 4h | 550 | 4h | 550 | 115 | None | None | 1000 | 315 | 15000 |  | 90% | None |  |  | Mn–Ce–Mg/Al2O3 | MgO/Al2O3 | 14.69 | 31.06735619 | 6.1612278 | 18.25823585 | 31.23286012 | 0.3852338 | 1.581 | 3.25 | 128.5 | 125.69 | 55.606 | 976.72778 | 3.0554 | 212.392 | 0.85994
54 | V(3)Ce(5)/Ti | 金属氧化物 | TiO2 | 浸渍法 | Ce(NO3)3·6H2O |  |  | 4h | 500 | 41.271 | 17.5617 | 0.1812 | 300 | 200 | 60000 |  | 15.41% | None | X表示V在整个催化剂中的质量百分比， Y表示Mn、Ce、Fe，Z表示Y负载的质量百分比， |  | V(3)Ce(5)/Ti | TiO2 | 36.3 | 84.82781 | 6.28730394 | 13.23636 | 25.847894 | 0.5725 | 1.4362 | 4.62 | 154 | 172.38 | 65.444 | 1760.97 | 6.2926 | 23.328 | 0.37614
55 | V(3)Ce(5)/Ti | 金属氧化物 | TiO2 | 浸渍法 | Ce(NO3)3·6H2O |  |  | 4h | 500 | 41.271 | 17.5617 | 0.1812 | 300 | 250 | 60000 |  | 52.32% | None |  |  | V(3)Ce(5)/Ti | TiO2 | 36.3 | 84.82781 | 6.28730394 | 13.23636 | 25.847894 | 0.5725 | 1.4362 | 4.62 | 154 | 172.38 | 65.444 | 1760.97 | 6.2926 | 23.328 | 0.37614
56 | V(3)Ce(5)/Ti | 金属氧化物 | TiO2 | 浸渍法 | Ce(NO3)3·6H2O |  |  | 4h | 500 | 41.271 | 17.5617 | 0.1812 | 300 | 300 | 60000 |  | 80.97% | None |  |  | V(3)Ce(5)/Ti | TiO2 | 36.3 | 84.82781 | 6.28730394 | 13.23636 | 25.847894 | 0.5725 | 1.4362 | 4.62 | 154 | 172.38 | 65.444 | 1760.97 | 6.2926 | 23.328 | 0.37614
57 | V(3)Ce(5)/Ti | 金属氧化物 | TiO2 | 浸渍法 | Ce(NO3)3·6H2O |  |  | 4h | 500 | 41.271 | 17.5617 | 0.1812 | 300 | 350 | 60000 |  | 92.11% | None |  |  | V(3)Ce(5)/Ti | TiO2 | 36.3 | 84.82781 | 6.28730394 | 13.23636 | 25.847894 | 0.5725 | 1.4362 | 4.62 | 154 | 172.38 | 65.444 | 1760.97 | 6.2926 | 23.328 | 0.37614
58 | Cu–Mn–Ce | 金属氧化物 | cordierite | 浸渍法 | Ce(NO3)3·6H2O |  |  | 4h | 350 | 19.8 | 14.5 | 0.072 | 500 | 200 | 10000 |  | 24.35% |  | n(Mn)/n(Cu)/n(Ce)和n(Cu2+、Mn2+和Ce3+)/n(柠檬酸)的摩尔比 分别为10:4:3和6 |  | Cu–Mn–Ce | cordierite | 31.86 | 72.24990596 | 7.16009782 | 15.8669238 | 31.973082 | 0.40105 | 1.5531 | 7.38 | 146.95 | 155.58 | 64.954 | 1401.5726 | 7.5864 | 98.866 | 0.40572
59 | Cu–Mn–Ce | 金属氧化物 | cordierite | 浸渍法 | Ce(NO3)3·6H2O |  |  | 4h | 350 | 19.8 | 14.5 | 0.072 | 500 | 250 | 10000 |  | 50.09% |  |  |  | Cu–Mn–Ce | cordierite | 31.86 | 72.24990596 | 7.16009782 | 15.8669238 | 31.973082 | 0.40105 | 1.5531 | 7.38 | 146.95 | 155.58 | 64.954 | 1401.5726 | 7.5864 | 98.866 | 0.40572
60 | Cu–Mn–Ce | 金属氧化物 | cordierite | 浸渍法 | Ce(NO3)3·6H2O |  |  | 4h | 350 | 19.8 | 14.5 | 0.072 | 500 | 300 | 10000 |  | 87.75% |  |  |  | Cu–Mn–Ce | cordierite | 31.86 | 72.24990596 | 7.16009782 | 15.8669238 | 31.973082 | 0.40105 | 1.5531 | 7.38 | 146.95 | 155.58 | 64.954 | 1401.5726 | 7.5864 | 98.866 | 0.40572
61 | Cu–Mn–Ce | 金属氧化物 | cordierite | 浸渍法 | Ce(NO3)3·6H2O |  |  | 4h | 450 | 35.5 | 17.9 | 0.159 | 500 | 200 | 10000 |  | 28.29% |  |  |  | Cu–Mn–Ce | cordierite | 31.86 | 72.24990596 | 7.16009782 | 15.8669238 | 31.973082 | 0.40105 | 1.5531 | 7.38 | 146.95 | 155.58 | 64.954 | 1401.5726 | 7.5864 | 98.866 | 0.40572
62 | Cu–Mn–Ce | 金属氧化物 | cordierite | 浸渍法 | Ce(NO3)3·6H2O |  |  | 4h | 450 | 35.5 | 17.9 | 0.159 | 500 | 250 | 10000 |  | 52.43% |  |  |  | Cu–Mn–Ce | cordierite | 31.86 | 72.24990596 | 7.16009782 | 15.8669238 | 31.973082 | 0.40105 | 1.5531 | 7.38 | 146.95 | 155.58 | 64.954 | 1401.5726 | 7.5864 | 98.866 | 0.40572
63 | Cu–Mn–Ce | 金属氧化物 | cordierite | 浸渍法 | Ce(NO3)3·6H2O |  |  | 4h | 450 | 35.5 | 17.9 | 0.159 | 500 | 300 | 10000 |  | 97.1% |  |  |  | Cu–Mn–Ce | cordierite | 31.86 | 72.24990596 | 7.16009782 | 15.8669238 | 31.973082 | 0.40105 | 1.5531 | 7.38 | 146.95 | 155.58 | 64.954 | 1401.5726 | 7.5864 | 98.866 | 0.40572
64 | Cu–Mn–Ce | 金属氧化物 | cordierite | 浸渍法 | Ce(NO3)3·6H2O |  |  | 4h | 550 | 16.8 | 14.5 | 0.078 | 500 | 200 | 10000 |  | 32.61% |  |  |  | Cu–Mn–Ce | cordierite | 31.86 | 72.24990596 | 7.16009782 | 15.8669238 | 31.973082 | 0.40105 | 1.5531 | 7.38 | 146.95 | 155.58 | 64.954 | 1401.5726 | 7.5864 | 98.866 | 0.40572
65 | Cu–Mn–Ce | 金属氧化物 | cordierite | 浸渍法 | Ce(NO3)3·6H2O |  |  | 4h | 550 | 16.8 | 14.5 | 0.078 | 500 | 250 | 10000 |  | 58.56% |  |  |  | Cu–Mn–Ce | cordierite | 31.86 | 72.24990596 | 7.16009782 | 15.8669238 | 31.973082 | 0.40105 | 1.5531 | 7.38 | 146.95 | 155.58 | 64.954 | 1401.5726 | 7.5864 | 98.866 | 0.40572
66 | Cu–Mn–Ce | 金属氧化物 | cordierite | 浸渍法 | Ce(NO3)3·6H2O |  |  | 4h | 550 | 16.8 | 14.5 | 0.078 | 500 | 300 | 10000 |  | 75.37% |  |  |  | Cu–Mn–Ce | cordierite | 31.86 | 72.24990596 | 7.16009782 | 15.8669238 | 31.973082 | 0.40105 | 1.5531 | 7.38 | 146.95 | 155.58 | 64.954 | 1401.5726 | 7.5864 | 98.866 | 0.40572
67 | Cu–Mn–Ce | 金属氧化物 | cordierite | 浸渍法 | Ce(NO3)3·6H2O |  |  | 3h | 450 | 23.5 | 17.2 | 0.101 | 500 | 200 | 10000 |  | 39.51% |  |  |  | Cu–Mn–Ce | cordierite | 31.86 | 72.24990596 | 7.16009782 | 15.8669238 | 31.973082 | 0.40105 | 1.5531 | 7.38 | 146.95 | 155.58 | 64.954 | 1401.5726 | 7.5864 | 98.866 | 0.40572
68 | Cu–Mn–Ce | 金属氧化物 | cordierite | 浸渍法 | Ce(NO3)3·6H2O |  |  | 3h | 450 | 23.5 | 17.2 | 0.101 | 500 | 250 | 10000 |  | 50.02% |  |  |  | Cu–Mn–Ce | cordierite | 31.86 | 72.24990596 | 7.16009782 | 15.8669238 | 31.973082 | 0.40105 | 1.5531 | 7.38 | 146.95 | 155.58 | 64.954 | 1401.5726 | 7.5864 | 98.866 | 0.40572
69 | Cu–Mn–Ce | 金属氧化物 | cordierite | 浸渍法 | Ce(NO3)3·6H2O |  |  | 3h | 450 | 23.5 | 17.2 | 0.101 | 500 | 300 | 10000 |  | 91.39% |  |  |  | Cu–Mn–Ce | cordierite | 31.86 | 72.24990596 | 7.16009782 | 15.8669238 | 31.973082 | 0.40105 | 1.5531 | 7.38 | 146.95 | 155.58 | 64.954 | 1401.5726 | 7.5864 | 98.866 | 0.40572
70 | Cu–Mn–Ce | 金属氧化物 | cordierite | 浸渍法 | Ce(NO3)3·6H2O |  |  | 5h | 450 | 21.3 | 15.5 | 0.083 | 500 | 200 | 10000 |  | 29.6% |  |  |  | Cu–Mn–Ce | cordierite | 31.86 | 72.24990596 | 7.16009782 | 15.8669238 | 31.973082 | 0.40105 | 1.5531 | 7.38 | 146.95 | 155.58 | 64.954 | 1401.5726 | 7.5864 | 98.866 | 0.40572
71 | Cu–Mn–Ce | 金属氧化物 | cordierite | 浸渍法 | Ce(NO3)3·6H2O |  |  | 5h | 450 | 21.3 | 15.5 | 0.083 | 500 | 250 | 10000 |  | 40.97% |  |  |  | Cu–Mn–Ce | cordierite | 31.86 | 72.24990596 | 7.16009782 | 15.8669238 | 31.973082 | 0.40105 | 1.5531 | 7.38 | 146.95 | 155.58 | 64.954 | 1401.5726 | 7.5864 | 98.866 | 0.40572
72 | Cu–Mn–Ce | 金属氧化物 | cordierite | 浸渍法 | Ce(NO3)3·6H2O |  |  | 5h | 450 | 21.3 | 15.5 | 0.083 | 500 | 300 | 10000 |  | 84.42% |  |  |  | Cu–Mn–Ce | cordierite | 31.86 | 72.24990596 | 7.16009782 | 15.8669238 | 31.973082 | 0.40105 | 1.5531 | 7.38 | 146.95 | 155.58 | 64.954 | 1401.5726 | 7.5864 | 98.866 | 0.40572
73 | Cu–Mn–Ce | 金属氧化物 | cordierite | 浸渍法 | Ce(NO3)3·6H2O |  |  | 4h | 450 | 35.5 | 17.9 | 0.159 | 250 | 200 | 10000 |  | 29.92% |  |  |  | Cu–Mn–Ce | cordierite | 31.86 | 72.24990596 | 7.16009782 | 15.8669238 | 31.973082 | 0.40105 | 1.5531 | 7.38 | 146.95 | 155.58 | 64.954 | 1401.5726 | 7.5864 | 98.866 | 0.40572
74 | Cu–Mn–Ce | 金属氧化物 | cordierite | 浸渍法 | Ce(NO3)3·6H2O |  |  | 4h | 450 | 35.5 | 17.9 | 0.159 | 250 | 250 | 10000 |  | 76.63% |  |  |  | Cu–Mn–Ce | cordierite | 31.86 | 72.24990596 | 7.16009782 | 15.8669238 | 31.973082 | 0.40105 | 1.5531 | 7.38 | 146.95 | 155.58 | 64.954 | 1401.5726 | 7.5864 | 98.866 | 0.40572
75 | Cu–Mn–Ce | 金属氧化物 | cordierite | 浸渍法 | Ce(NO3)3·6H2O |  |  | 4h | 450 | 35.5 | 17.9 | 0.159 | 250 | 300 | 10000 |  | 98.82% |  |  |  | Cu–Mn–Ce | cordierite | 31.86 | 72.24990596 | 7.16009782 | 15.8669238 | 31.973082 | 0.40105 | 1.5531 | 7.38 | 146.95 | 155.58 | 64.954 | 1401.5726 | 7.5864 | 98.866 | 0.40572
76 | Cu–Mn–Ce | 金属氧化物 | cordierite | 浸渍法 | Ce(NO3)3·6H2O |  |  | 4h | 450 | 35.5 | 17.9 | 0.159 | 750 | 200 | 10000 |  | 17.1% |  |  |  | Cu–Mn–Ce | cordierite | 31.86 | 72.24990596 | 7.16009782 | 15.8669238 | 31.973082 | 0.40105 | 1.5531 | 7.38 | 146.95 | 155.58 | 64.954 | 1401.5726 | 7.5864 | 98.866 | 0.40572
77 | Cu–Mn–Ce | 金属氧化物 | cordierite | 浸渍法 | Ce(NO3)3·6H2O |  |  | 4h | 450 | 35.5 | 17.9 | 0.159 | 750 | 250 | 10000 |  | 43.61% |  |  |  | Cu–Mn–Ce | cordierite | 31.86 | 72.24990596 | 7.16009782 | 15.8669238 | 31.973082 | 0.40105 | 1.5531 | 7.38 | 146.95 | 155.58 | 64.954 | 1401.5726 | 7.5864 | 98.866 | 0.40572
78 | Cu–Mn–Ce | 金属氧化物 | cordierite | 浸渍法 | Ce(NO3)3·6H2O |  |  | 4h | 450 | 35.5 | 17.9 | 0.159 | 750 | 300 | 10000 |  | 91.85% |  |  |  | Cu–Mn–Ce | cordierite | 31.86 | 72.24990596 | 7.16009782 | 15.8669238 | 31.973082 | 0.40105 | 1.5531 | 7.38 | 146.95 | 155.58 | 64.954 | 1401.5726 | 7.5864 | 98.866 | 0.40572
79 | Cu–Mn–Ce | 金属氧化物 | cordierite | 浸渍法 | Ce(NO3)3·6H2O |  |  | 4h | 450 | 35.5 | 17.9 | 0.159 | 1000 | 200 | 10000 |  | 17.47% |  |  |  | Cu–Mn–Ce | cordierite | 31.86 | 72.24990596 | 7.16009782 | 15.8669238 | 31.973082 | 0.40105 | 1.5531 | 7.38 | 146.95 | 155.58 | 64.954 | 1401.5726 | 7.5864 | 98.866 | 0.40572
80 | Cu–Mn–Ce | 金属氧化物 | cordierite | 浸渍法 | Ce(NO3)3·6H2O |  |  | 4h | 450 | 35.5 | 17.9 | 0.159 | 1000 | 250 | 10000 |  | 27.6% |  |  |  | Cu–Mn–Ce | cordierite | 31.86 | 72.24990596 | 7.16009782 | 15.8669238 | 31.973082 | 0.40105 | 1.5531 | 7.38 | 146.95 | 155.58 | 64.954 | 1401.5726 | 7.5864 | 98.866 | 0.40572
81 | Cu–Mn–Ce | 金属氧化物 | cordierite | 浸渍法 | Ce(NO3)3·6H2O |  |  | 4h | 450 | 35.5 | 17.9 | 0.159 | 1000 | 300 | 10000 |  | 58.35% |  |  |  | Cu–Mn–Ce | cordierite | 31.86 | 72.24990596 | 7.16009782 | 15.8669238 | 31.973082 | 0.40105 | 1.5531 | 7.38 | 146.95 | 155.58 | 64.954 | 1401.5726 | 7.5864 | 98.866 | 0.40572
82 | Cu–Mn–Ce | 金属氧化物 | cordierite | 浸渍法 | Ce(NO3)3·6H2O |  |  | 4h | 450 | 35.5 | 17.9 | 0.159 | 500 | 200 | 5000 |  | 39.59% |  |  |  | Cu–Mn–Ce | cordierite | 31.86 | 72.24990596 | 7.16009782 | 15.8669238 | 31.973082 | 0.40105 | 1.5531 | 7.38 | 146.95 | 155.58 | 64.954 | 1401.5726 | 7.5864 | 98.866 | 0.40572
83 | Cu–Mn–Ce | 金属氧化物 | cordierite | 浸渍法 | Ce(NO3)3·6H2O |  |  | 4h | 450 | 35.5 | 17.9 | 0.159 | 500 | 250 | 5000 |  | 61.49% |  |  |  | Cu–Mn–Ce | cordierite | 31.86 | 72.24990596 | 7.16009782 | 15.8669238 | 31.973082 | 0.40105 | 1.5531 | 7.38 | 146.95 | 155.58 | 64.954 | 1401.5726 | 7.5864 | 98.866 | 0.40572
84 | Cu–Mn–Ce | 金属氧化物 | cordierite | 浸渍法 | Ce(NO3)3·6H2O |  |  | 4h | 450 | 35.5 | 17.9 | 0.159 | 500 | 300 | 5000 |  | 98.33% |  |  |  | Cu–Mn–Ce | cordierite | 31.86 | 72.24990596 | 7.16009782 | 15.8669238 | 31.973082 | 0.40105 | 1.5531 | 7.38 | 146.95 | 155.58 | 64.954 | 1401.5726 | 7.5864 | 98.866 | 0.40572
85 | Cu–Mn–Ce | 金属氧化物 | cordierite | 浸渍法 | Ce(NO3)3·6H2O |  |  | 4h | 450 | 35.5 | 17.9 | 0.159 | 500 | 200 | 15000 |  | 15.44% |  |  |  | Cu–Mn–Ce | cordierite | 31.86 | 72.24990596 | 7.16009782 | 15.8669238 | 31.973082 | 0.40105 | 1.5531 | 7.38 | 146.95 | 155.58 | 64.954 | 1401.5726 | 7.5864 | 98.866 | 0.40572
86 | Cu–Mn–Ce | 金属氧化物 | cordierite | 浸渍法 | Ce(NO3)3·6H2O |  |  | 4h | 450 | 35.5 | 17.9 | 0.159 | 500 | 250 | 15000 |  | 28.29% |  |  |  | Cu–Mn–Ce | cordierite | 31.86 | 72.24990596 | 7.16009782 | 15.8669238 | 31.973082 | 0.40105 | 1.5531 | 7.38 | 146.95 | 155.58 | 64.954 | 1401.5726 | 7.5864 | 98.866 | 0.40572
87 | Cu–Mn–Ce | 金属氧化物 | cordierite | 浸渍法 | Ce(NO3)3·6H2O |  |  | 4h | 450 | 35.5 | 17.9 | 0.159 | 500 | 300 | 15000 |  | 77.57% |  |  |  | Cu–Mn–Ce | cordierite | 31.86 | 72.24990596 | 7.16009782 | 15.8669238 | 31.973082 | 0.40105 | 1.5531 | 7.38 | 146.95 | 155.58 | 64.954 | 1401.5726 | 7.5864 | 98.866 | 0.40572
88 | Cu–Mn–Ce | 金属氧化物 | cordierite | 浸渍法 | Ce(NO3)3·6H2O |  |  | 4h | 450 | 35.5 | 17.9 | 0.159 | 500 | 200 | 20000 |  | 6.62% |  |  |  | Cu–Mn–Ce | cordierite | 31.86 | 72.24990596 | 7.16009782 | 15.8669238 | 31.973082 | 0.40105 | 1.5531 | 7.38 | 146.95 | 155.58 | 64.954 | 1401.5726 | 7.5864 | 98.866 | 0.40572
89 | Cu–Mn–Ce | 金属氧化物 | cordierite | 浸渍法 | Ce(NO3)3·6H2O |  |  | 4h | 450 | 35.5 | 17.9 | 0.159 | 500 | 250 | 20000 |  | 15.44% |  |  |  | Cu–Mn–Ce | cordierite | 31.86 | 72.24990596 | 7.16009782 | 15.8669238 | 31.973082 | 0.40105 | 1.5531 | 7.38 | 146.95 | 155.58 | 64.954 | 1401.5726 | 7.5864 | 98.866 | 0.40572
90 | Cu–Mn–Ce | 金属氧化物 | cordierite | 浸渍法 | Ce(NO3)3·6H2O |  |  | 4h | 450 | 35.5 | 17.9 | 0.159 | 500 | 300 | 20000 |  | 56.88% |  |  |  | Cu–Mn–Ce | cordierite | 31.86 | 72.24990596 | 7.16009782 | 15.8669238 | 31.973082 | 0.40105 | 1.5531 | 7.38 | 146.95 | 155.58 | 64.954 | 1401.5726 | 7.5864 | 98.866 | 0.40572
91 | Ce/OMS | 金属氧化物 | OMS | 氧化还原法 | Ce(NO3)3·6H2O |  |  | 4h | 400 | 50 | 19 | None | 1000 | 250 |  | 60000 | 9.7% |  | 2.5% Ce/OMS Ce/Mn摩尔比为0.025 | 一区 | Ce/OMS | OMS | 25.66 | 56.64160312 | 7.39612924 | 15.5463102 | 33.398588 | 0.013 | 1.5414 | 6.94 | 140.9 | 151.08 | 54.226 | 1510.21 | 7.2894 | 7.87 | 0.47326
92 | Ce/OMS | 金属氧化物 | OMS | 氧化还原法 | Ce(NO3)3·6H2O |  |  | 4h | 400 | 50 | 19 | None | 1000 | 300 |  | 60000 | 33.1% |  |  |  | Ce/OMS | OMS | 25.66 | 56.64160312 | 7.39612924 | 15.5463102 | 33.398588 | 0.013 | 1.5414 | 6.94 | 140.9 | 151.08 | 54.226 | 1510.21 | 7.2894 | 7.87 | 0.47326
93 | Ce/OMS | 金属氧化物 | OMS | 氧化还原法 | Ce(NO3)3·6H2O |  |  | 4h | 400 | 50 | 19 | None | 1000 | 350 |  | 60000 | 61.2% |  |  |  | Ce/OMS | OMS | 25.66 | 56.64160312 | 7.39612924 | 15.5463102 | 33.398588 | 0.013 | 1.5414 | 6.94 | 140.9 | 151.08 | 54.226 | 1510.21 | 7.2894 | 7.87 | 0.47326
94 | Ce/OMS | 金属氧化物 | OMS | 氧化还原法 | Ce(NO3)3·6H2O |  |  | 4h | 400 | 55 | 20 | None | 1000 | 250 |  | 60000 | 18.16% |  | 5.0% Ce/OMS Ce/Mn摩尔比为0.050 |  | Ce/OMS | OMS | 26.65 | 59.1969418 | 7.3392661 | 15.4057905 | 32.99447 | 0.0325 | 1.5285 | 6.85 | 142.25 | 152.7 | 56.065 | 1496.8 | 7.2735 | 7.975 | 0.46465
95 | Ce/OMS | 金属氧化物 | OMS | 氧化还原法 | Ce(NO3)3·6H2O |  |  | 4h | 400 | 55 | 20 | None | 1000 | 300 |  | 60000 | 42.56% |  |  |  | Ce/OMS | OMS | 26.65 | 59.1969418 | 7.3392661 | 15.4057905 | 32.99447 | 0.0325 | 1.5285 | 6.85 | 142.25 | 152.7 | 56.065 | 1496.8 | 7.2735 | 7.975 | 0.46465
96 | Ce/OMS | 金属氧化物 | OMS | 氧化还原法 | Ce(NO3)3·6H2O |  |  | 4h | 400 | 55 | 20 | None | 1000 | 350 |  | 60000 | 91.47% |  |  |  | Ce/OMS | OMS | 26.65 | 59.1969418 | 7.3392661 | 15.4057905 | 32.99447 | 0.0325 | 1.5285 | 6.85 | 142.25 | 152.7 | 56.065 | 1496.8 | 7.2735 | 7.975 | 0.46465
97 | Ce/OMS | 金属氧化物 | OMS | 氧化还原法 | Ce(NO3)3·6H2O |  |  | 4h | 400 | 58 | 19 | None | 1000 | 250 |  | 60000 | 11.57% |  | 7.5% Ce/OMS Ce/Mn摩尔比为0.075 |  | Ce/OMS | OMS | 27.31 | 60.90050092 | 7.30135734 | 15.3121107 | 32.725058 | 0.0455 | 1.5199 | 6.79 | 143.15 | 153.78 | 57.291 | 1487.86 | 7.2629 | 8.045 | 0.45891
98 | Ce/OMS | 金属氧化物 | OMS | 氧化还原法 | Ce(NO3)3·6H2O |  |  | 4h | 400 | 58 | 19 | None | 1000 | 300 |  | 60000 | 34.81% |  |  |  | Ce/OMS | OMS | 27.31 | 60.90050092 | 7.30135734 | 15.3121107 | 32.725058 | 0.0455 | 1.5199 | 6.79 | 143.15 | 153.78 | 57.291 | 1487.86 | 7.2629 | 8.045 | 0.45891
99 | Ce/OMS | 金属氧化物 | OMS | 氧化还原法 | Ce(NO3)3·6H2O |  |  | 4h | 400 | 58 | 19 | None | 1000 | 350 |  | 60000 | 62.94% |  |  |  | Ce/OMS | OMS | 27.31 | 60.90050092 | 7.30135734 | 15.3121107 | 32.725058 | 0.0455 | 1.5199 | 6.79 | 143.15 | 153.78 | 57.291 | 1487.86 | 7.2629 | 8.045 | 0.45891
100 | Ce/OMS | 金属氧化物 | OMS | 氧化还原法 | Ce(NO3)3·6H2O |  |  | 4h | 400 | 63 | 18 | None | 1000 | 250 |  | 60000 | 6.82% |  | 10.0% Ce/OMS Ce/Mn摩尔比为0.100 |  | Ce/OMS | OMS | 27.97 | 62.60406004 | 7.26344858 | 15.2184309 | 32.455646 | 0.0585 | 1.5113 | 6.73 | 144.05 | 154.86 | 58.517 | 1478.92 | 7.2523 | 8.115 | 0.45317
101 | Ce/OMS | 金属氧化物 | OMS | 氧化还原法 | Ce(NO3)3·6H2O |  |  | 4h | 400 | 63 | 18 | None | 1000 | 300 |  | 60000 | 20.65% |  |  |  | Ce/OMS | OMS | 27.97 | 62.60406004 | 7.26344858 | 15.2184309 | 32.455646 | 0.0585 | 1.5113 | 6.73 | 144.05 | 154.86 | 58.517 | 1478.92 | 7.2523 | 8.115 | 0.45317
102 | Ce/OMS | 金属氧化物 | OMS | 氧化还原法 | Ce(NO3)3·6H2O |  |  | 4h | 400 | 63 | 18 | None | 1000 | 350 |  | 60000 | 42.19% |  |  |  | Ce/OMS | OMS | 27.97 | 62.60406004 | 7.26344858 | 15.2184309 | 32.455646 | 0.0585 | 1.5113 | 6.73 | 144.05 | 154.86 | 58.517 | 1478.92 | 7.2523 | 8.115 | 0.45317
103 | 5Ce0.5Ru/HZ-3 | 金属氧化物 | 分子筛-ZSM -5 | 浸渍法 | Ce(NO3)3·6H2O |  |  | None | 500 | 275.02 | 3.42 | None | 300 | 200 |  | 30000 | 21.99% | 2.44% | 0.232gCe(NO3)3•6H2O；0.016gRuCl3•H2O 0.15gHZ（Si/Al比为80） |  | 5Ce0.5Ru/HZ-3 | 分子筛-ZSM -5 | 56.32 | 135.43048 | 5.757228 | 11.65248 | 21.190112 | 0.698 | 1.2496 | 4.48 | 178.4 | 197.04 | 108.744 | 1256.23 | 7.4096 | 23.984 | 0.19752
104 | 5Ce0.5Ru/HZ-3 | 金属氧化物 | 分子筛-ZSM -5 | 浸渍法 | Ce(NO3)3·6H2O |  |  | None | 500 | 275.02 | 3.42 | None | 300 | 250 |  | 30000 | 73.9% | 53.04% |  |  | 5Ce0.5Ru/HZ-3 | 分子筛-ZSM -5 | 56.32 | 135.43048 | 5.757228 | 11.65248 | 21.190112 | 0.698 | 1.2496 | 4.48 | 178.4 | 197.04 | 108.744 | 1256.23 | 7.4096 | 23.984 | 0.19752
105 | 5Ce0.5Ru/HZ-3 | 金属氧化物 | 分子筛-ZSM -5 | 浸渍法 | Ce(NO3)3·6H2O |  |  | None | 500 | 275.02 | 3.42 | None | 300 | 270 |  | 30000 | 90.43% | 72.24% |  |  | 5Ce0.5Ru/HZ-3 | 分子筛-ZSM -5 | 56.32 | 135.43048 | 5.757228 | 11.65248 | 21.190112 | 0.698 | 1.2496 | 4.48 | 178.4 | 197.04 | 108.744 | 1256.23 | 7.4096 | 23.984 | 0.19752
106 | Mn-Ce | 金属氧化物 | None | 溶胶-凝胶法 | Ce(NO3)3·6H2O |  |  | 5h | 550 | 48 | 6.7 | None | 1000 | 200 | 15000 |  | 23.63% |  | Mn/(Ce + Mn) = 0.27 |  | Mn-Ce | None | 49.09 | 117.118 | 6.05036826 | 12.2206773 | 23.834462 | 0.4745 | 1.2361 | 4.81 | 172.85 | 189.42 | 97.749 | 1192.84 | 6.9131 | 10.355 | 0.26949
107 | Mn-Ce | 金属氧化物 | None | 溶胶-凝胶法 | Ce(NO3)3·6H2O |  |  | 5h | 550 | 48 | 6.7 | None | 1000 | 250 | 15000 |  | 55.47% |  |  |  | Mn-Ce | None | 49.09 | 117.118 | 6.05036826 | 12.2206773 | 23.834462 | 0.4745 | 1.2361 | 4.81 | 172.85 | 189.42 | 97.749 | 1192.84 | 6.9131 | 10.355 | 0.26949
108 | Mn-Ce | 金属氧化物 | None | 溶胶-凝胶法 | Ce(NO3)3·6H2O |  |  | 5h | 550 | 48 | 6.7 | None | 1000 | 300 | 15000 |  | 73.46% |  |  |  | Mn-Ce | None | 49.09 | 117.118 | 6.05036826 | 12.2206773 | 23.834462 | 0.4745 | 1.2361 | 4.81 | 172.85 | 189.42 | 97.749 | 1192.84 | 6.9131 | 10.355 | 0.26949
109 | Mn-Ce | 金属氧化物 | None | 溶胶-凝胶法 | Ce(NO3)3·6H2O |  |  | 5h | 550 | 53 | 5.9 | None | 1000 | 200 | 15000 |  | 36.16% |  | Mn/(Ce + Mn) = 0.50 |  | Mn-Ce | None | 41.5 | 97.527022 | 6.486319 | 13.297995 | 26.9327 | 0.325 | 1.335 | 5.5 | 162.5 | 177 | 83.65 | 1295.65 | 7.035 | 9.55 | 0.3355
110 | Mn-Ce | 金属氧化物 | None | 溶胶-凝胶法 | Ce(NO3)3·6H2O |  |  | 5h | 550 | 53 | 5.9 | None | 1000 | 250 | 15000 |  | 79.07% |  |  |  | Mn-Ce | None | 41.5 | 97.527022 | 6.486319 | 13.297995 | 26.9327 | 0.325 | 1.335 | 5.5 | 162.5 | 177 | 83.65 | 1295.65 | 7.035 | 9.55 | 0.3355
111 | Mn-Ce | 金属氧化物 | None | 溶胶-凝胶法 | Ce(NO3)3·6H2O |  |  | 5h | 550 | 53 | 5.9 | None | 1000 | 300 | 15000 |  | 92.75% |  |  |  | Mn-Ce | None | 41.5 | 97.527022 | 6.486319 | 13.297995 | 26.9327 | 0.325 | 1.335 | 5.5 | 162.5 | 177 | 83.65 | 1295.65 | 7.035 | 9.55 | 0.3355
112 | Mn-Ce | 金属氧化物 | None | 溶胶-凝胶法 | Ce(NO3)3·6H2O |  |  | 5h | 550 | 65 | 5.6 | None | 1000 | 200 | 15000 |  | 66.17% |  | Mn/(Ce + Mn) = 0.86 |  | Mn-Ce | None | 29.62 | 66.86295784 | 7.16867668 | 14.9842314 | 31.782116 | 0.091 | 1.4898 | 6.58 | 146.3 | 157.56 | 61.582 | 1456.57 | 7.2258 | 8.29 | 0.43882
113 | Mn-Ce | 金属氧化物 | None | 溶胶-凝胶法 | Ce(NO3)3·6H2O |  |  | 5h | 550 | 65 | 5.6 | None | 1000 | 250 | 15000 |  | 96.82% |  |  |  | Mn-Ce | None | 29.62 | 66.86295784 | 7.16867668 | 14.9842314 | 31.782116 | 0.091 | 1.4898 | 6.58 | 146.3 | 157.56 | 61.582 | 1456.57 | 7.2258 | 8.29 | 0.43882
114 | Ce/γ-Al2O3 | 金属氧化物 | γ-Al2O3 | 浸渍法 | Ce(NO3)3·6H2O |  |  | 5h | 300 | 220 | 5.39 | 0.361 |  |  |  | 30000 |  |  |  |  | Ce/γ-Al2O3 | γ-Al2O3
115 | Ce/Mn | 金属氧化物 | α-MnO2 | 水热法 | Ce(NO3)3·6H2O |  |  | 2h | 360 | 79.2 | 13.6 | 0.3 | 300 | 150 |  | 40000 | 18.43% | 6.41% | Ce与(Mn + Ce)的摩尔比为4.3% | 1区 | Ce/Mn | α-MnO2 | 26.419 | 58.6007 | 7.352534166 | 15.43857843 | 33.0887642 | 0.02795 | 1.53151 | 6.871 | 141.935 | 152.322 | 55.6359 | 1499.929 | 7.27721 | 7.9505 | 0.466659
116 | Ce/Mn | 金属氧化物 | α-MnO2 | 水热法 | Ce(NO3)3·6H2O |  |  | 2h | 360 | 79.2 | 13.6 | 0.3 | 300 | 175 |  | 40000 | 48.65% | 29.12% |  |  | Ce/Mn | α-MnO2 | 26.419 | 58.6007 | 7.352534166 | 15.43857843 | 33.0887642 | 0.02795 | 1.53151 | 6.871 | 141.935 | 152.322 | 55.6359 | 1499.929 | 7.27721 | 7.9505 | 0.466659
117 | Ce/Mn | 金属氧化物 | α-MnO2 | 水热法 | Ce(NO3)3·6H2O |  |  | 2h | 360 | 79.2 | 13.6 | 0.3 | 300 | 200 |  | 40000 | 88.19% | 76.31% |  |  | Ce/Mn | α-MnO2 | 26.419 | 58.6007 | 7.352534166 | 15.43857843 | 33.0887642 | 0.02795 | 1.53151 | 6.871 | 141.935 | 152.322 | 55.6359 | 1499.929 | 7.27721 | 7.9505 | 0.466659
118 | Ce/Mn | 金属氧化物 | α-MnO2 | 水热法 | Ce(NO3)3·6H2O |  |  | 2h | 360 | 73.5 | 15.1 | 0.3 | 300 | 150 |  | 40000 | 51.24% | 46.95% | Ce与(Mn + Ce)的摩尔比为6.7% |  | Ce/Mn | α-MnO2 | 27.211 | 60.64497 | 7.307043654 | 15.32616267 | 32.7654698 | 0.04355 | 1.52119 | 6.799 | 143.015 | 153.618 | 57.1071 | 1489.201 | 7.26449 | 8.0345 | 0.459771
119 | Ce/Mn | 金属氧化物 | α-MnO2 | 水热法 | Ce(NO3)3·6H2O |  |  | 2h | 360 | 73.5 | 15.1 | 0.3 | 300 | 175 |  | 40000 | 90.08% | 86.44% |  |  | Ce/Mn | α-MnO2 | 27.211 | 60.64497 | 7.307043654 | 15.32616267 | 32.7654698 | 0.04355 | 1.52119 | 6.799 | 143.015 | 153.618 | 57.1071 | 1489.201 | 7.26449 | 8.0345 | 0.459771
120 | Ce/Mn | 金属氧化物 | α-MnO2 | 水热法 | Ce(NO3)3·6H2O |  |  | 2h | 360 | 73.5 | 15.1 | 0.3 | 300 | 200 |  | 40000 | 99.8% | 99.19% |  |  | Ce/Mn | α-MnO2 | 27.211 | 60.64497 | 7.307043654 | 15.32616267 | 32.7654698 | 0.04355 | 1.52119 | 6.799 | 143.015 | 153.618 | 57.1071 | 1489.201 | 7.26449 | 8.0345 | 0.459771
121 | Ce/Mn | 金属氧化物 | α-MnO2 | 水热法 | Ce(NO3)3·6H2O |  |  | 2h | 360 | 62.6 | 18.7 | 0.3 | 300 | 150 |  | 40000 | 11.57% | 8.11% | Ce与(Mn + Ce)的摩尔比为9.8% |  | Ce/Mn | α-MnO2 | 28.234 | 63.28548 | 7.248285076 | 15.18095898 | 32.3478812 | 0.0637 | 1.50786 | 6.706 | 144.41 | 155.292 | 59.0074 | 1475.344 | 7.24806 | 8.143 | 0.450874
122 | Ce/Mn | 金属氧化物 | α-MnO2 | 水热法 | Ce(NO3)3·6H2O |  |  | 2h | 360 | 62.6 | 18.7 | 0.3 | 300 | 175 |  | 40000 | 38.58% | 31.75% |  |  | Ce/Mn | α-MnO2 | 28.234 | 63.28548 | 7.248285076 | 15.18095898 | 32.3478812 | 0.0637 | 1.50786 | 6.706 | 144.41 | 155.292 | 59.0074 | 1475.344 | 7.24806 | 8.143 | 0.450874
123 | Ce/Mn | 金属氧化物 | α-MnO2 | 水热法 | Ce(NO3)3·6H2O |  |  | 2h | 360 | 62.6 | 18.7 | 0.3 | 300 | 200 |  | 40000 | 83.1% | 78.94% |  |  | Ce/Mn | α-MnO2 | 28.234 | 63.28548 | 7.248285076 | 15.18095898 | 32.3478812 | 0.0637 | 1.50786 | 6.706 | 144.41 | 155.292 | 59.0074 | 1475.344 | 7.24806 | 8.143 | 0.450874
124 | Ce-Mn | 金属氧化物 | None | 氧化还原法 | Ce(NO3)3 |  |  | None | None | 71.1 | 4.9 | 0.09 | 1000 | 200 |  | 30000 | 40.74% | 54.65% | 22.7 wt%Ce；3.5 wt%Mn；0 wt%Zr | 1区 | Ce-Mn | None | 48.76 | 116.2662 | 6.06932264 | 12.2675172 | 23.969168 | 0.468 | 1.2404 | 4.84 | 172.4 | 188.88 | 97.136 | 1197.31 | 6.9184 | 10.32 | 0.27236
125 | Ce-Mn | 金属氧化物 | None | 氧化还原法 | Ce(NO3)3 |  |  | None | None | 71.1 | 4.9 | 0.09 | 1000 | 250 |  | 30000 | 63.11% | 70.15% |  |  | Ce-Mn | None | 48.76 | 116.2662 | 6.06932264 | 12.2675172 | 23.969168 | 0.468 | 1.2404 | 4.84 | 172.4 | 188.88 | 97.136 | 1197.31 | 6.9184 | 10.32 | 0.27236
126 | Ce-Mn | 金属氧化物 | None | 氧化还原法 | Ce(NO3)3 |  |  | None | None | 71.1 | 4.9 | 0.09 | 1000 | 300 |  | 30000 | 82.52% | 87.32% |  |  | Ce-Mn | None | 48.76 | 116.2662 | 6.06932264 | 12.2675172 | 23.969168 | 0.468 | 1.2404 | 4.84 | 172.4 | 188.88 | 97.136 | 1197.31 | 6.9184 | 10.32 | 0.27236
127 | Ce-Mn/ZrO2 | 金属氧化物 | ZrO2 | 溶胶-凝胶法 | Ce(NO3)3 |  |  | 2h | 500 | 39.4 | 5.6 | 0.09 | 1000 | 200 |  | 30000 | 79.32% | 81.3% | 21.6 wt%Ce；3.3 wt%Mn；28.4 wt%Zr |  | Ce-Mn/ZrO2 | ZrO2 | 43.75 | 101.9001 | 6.39345852 | 12.7538989 | 23.433 | 0.44634 | 1.2912 | 4.33 | 162.35 | 180.95 | 89.68 | 1743.77 | 6.6808 | 17.641 | 0.27431
128 | Ce-Mn/ZrO2 | 金属氧化物 | ZrO2 | 溶胶-凝胶法 | Ce(NO3)3 |  |  | 2h | 500 | 39.4 | 5.6 | 0.09 | 1000 | 250 |  | 30000 | 88.16% | 96.09% |  |  | Ce-Mn/ZrO2 | ZrO2 | 43.75 | 101.9001 | 6.39345852 | 12.7538989 | 23.433 | 0.44634 | 1.2912 | 4.33 | 162.35 | 180.95 | 89.68 | 1743.77 | 6.6808 | 17.641 | 0.27431
129 | Ce-Mn/ZrO2 | 金属氧化物 | ZrO2 | 溶胶-凝胶法 | Ce(NO3)3 |  |  | 2h | 500 | 39.4 | 5.6 | 0.09 | 1000 | 300 |  | 30000 | 95.39% | 97.5% |  |  | Ce-Mn/ZrO2 | ZrO2 | 43.75 | 101.9001 | 6.39345852 | 12.7538989 | 23.433 | 0.44634 | 1.2912 | 4.33 | 162.35 | 180.95 | 89.68 | 1743.77 | 6.6808 | 17.641 | 0.27431
130 | Ce-Mn/ZrO2-SO42- | 金属氧化物 | ZrO2-SO42- | 浸渍法 | Ce(NO3)3 |  |  | 3h | 550 | 56.9 | 20.3 | 0.39 | 1000 | 150 |  | 30000 | 67.22% | 63.85% | 21.2 wt%Ce；3.2 wt%Mn；12.7 wt%Zr |  | Ce-Mn/ZrO2-SO42- | ZrO2-SO42- | 45.19 | 106.0789 | 6.29903486 | 12.6218783 | 23.676442 | 0.4499 | 1.2771 | 4.51 | 165.35 | 183.22 | 91.759 | 1570.14 | 6.7601 | 15.265 | 0.27519
131 | Ce-Mn/ZrO2-SO42- | 金属氧化物 | ZrO2-SO42- | 浸渍法 | Ce(NO3)3 |  |  | 3h | 550 | 56.9 | 20.3 | 0.39 | 1000 | 200 |  | 30000 | 90.21% | 91.53% |  |  | Ce-Mn/ZrO2-SO42- | ZrO2-SO42- | 45.19 | 106.0789 | 6.29903486 | 12.6218783 | 23.676442 | 0.4499 | 1.2771 | 4.51 | 165.35 | 183.22 | 91.759 | 1570.14 | 6.7601 | 15.265 | 0.27519
132 | Ce-Mn/ZrO2-SO42- | 金属氧化物 | ZrO2-SO42- | 浸渍法 | Ce(NO3)3 |  |  | 3h | 550 | 56.9 | 20.3 | 0.39 | 1000 | 250 |  | 30000 | 95.42% | 96.1% |  |  | Ce-Mn/ZrO2-SO42- | ZrO2-SO42- | 45.19 | 106.0789 | 6.29903486 | 12.6218783 | 23.676442 | 0.4499 | 1.2771 | 4.51 | 165.35 | 183.22 | 91.759 | 1570.14 | 6.7601 | 15.265 | 0.27519
133 | Ce-Sm-Mn | 金属氧化物 | None | 溶胶-凝胶法 | Ce(NO3)3·6H2O |  |  | 5h | 800 | None | 40.2 | None | 90 | 200 | 32000 |  | 50.39% |  | 15 mmol Sm(NO3)3-6H2O, 28.5 mmol 50% Mn(NO3)2 aqueous solution, 1.5 mmol Ce(NO3)2-6H2O |  | Ce-Sm-Mn | None | 37.95 | 88.43324772 | 6.7120302 | 13.8376137 | 29.588262 | 0.0195 | 1.3962 | 7.17 | 154.8 | 165.96 | 68.433 | 1433.1285 | 7.2837 | 9.543 | 0.37254
134 | Ce-Sm-Mn | 金属氧化物 | None | 溶胶-凝胶法 | Ce(NO3)3·6H2O |  |  | 5h | 800 | None | 40.2 | None | 90 | 250 | 32000 |  | 89.14% |  |  |  | Ce-Sm-Mn | None | 37.95 | 88.43324772 | 6.7120302 | 13.8376137 | 29.588262 | 0.0195 | 1.3962 | 7.17 | 154.8 | 165.96 | 68.433 | 1433.1285 | 7.2837 | 9.543 | 0.37254
135 | Ce-Sm-Mn | 金属氧化物 | None | 溶胶-凝胶法 | Ce(NO3)3·6H2O |  |  | 5h | 800 | None | 40.2 | None | 90 | 270 | 32000 |  | 98.23% |  |  |  | Ce-Sm-Mn | None | 37.95 | 88.43324772 | 6.7120302 | 13.8376137 | 29.588262 | 0.0195 | 1.3962 | 7.17 | 154.8 | 165.96 | 68.433 | 1433.1285 | 7.2837 | 9.543 | 0.37254
136 | Ce-Sm-Mn | 金属氧化物 | None | 溶胶-凝胶法 | Ce(NO3)3·6H2O |  |  | 5h | 800 | None | 36.1 | None | 90 | 200 | 32000 |  | 21.78% | 68.59% | 15 mmol Sm(NO3)3-6H2O, 28.5 mmol 50% Mn(NO3)2 aqueous solution, 1.5 mmol Ce(NO3)2-6H2O；用1 mol/L稀硝酸 蚀刻Ce-SM 24小时 |  | Ce-Sm-Mn | None | 37.95 | 88.43324772 | 6.7120302 | 13.8376137 | 29.588262 | 0.0195 | 1.3962 | 7.17 | 154.8 | 165.96 | 68.433 | 1433.1285 | 7.2837 | 9.543 | 0.37254
137 | Ce-Sm-Mn | 金属氧化物 | None | 溶胶-凝胶法 | Ce(NO3)3·6H2O |  |  | 5h | 800 | None | 36.1 | None | 90 | 250 | 32000 |  | 34.19% | 94.85% |  |  | Ce-Sm-Mn | None | 37.95 | 88.43324772 | 6.7120302 | 13.8376137 | 29.588262 | 0.0195 | 1.3962 | 7.17 | 154.8 | 165.96 | 68.433 | 1433.1285 | 7.2837 | 9.543 | 0.37254
138 | Ce-Sm-Mn | 金属氧化物 | None | 溶胶-凝胶法 | Ce(NO3)3·6H2O |  |  | 5h | 800 | None | 36.1 | None | 90 | 300 | 32000 |  | 74.16% | 98.43% |  |  | Ce-Sm-Mn | None | 37.95 | 88.43324772 | 6.7120302 | 13.8376137 | 29.588262 | 0.0195 | 1.3962 | 7.17 | 154.8 | 165.96 | 68.433 | 1433.1285 | 7.2837 | 9.543 | 0.37254
139 | Ce-Sm-Mn | 金属氧化物 | None | 溶胶-凝胶法 | Ce(NO3)3·6H2O |  |  | 5h | 800 | None | 36.1 | None | 90 | 350 | 32000 |  | 95.78% | 99.91% |  |  | Ce-Sm-Mn | None | 37.95 | 88.43324772 | 6.7120302 | 13.8376137 | 29.588262 | 0.0195 | 1.3962 | 7.17 | 154.8 | 165.96 | 68.433 | 1433.1285 | 7.2837 | 9.543 | 0.37254
140 | Co-Ce-UiO-66 | 金属氧化物 | None | 溶剂热法 | (NH4)2Ce(NO3)6 |  |  | 4h | 500 | 68.23 | 13.42 | 0.2693 | 500 | 250 | 32000 |  | 44.53% | 62.95% | Co/Ce摩尔比为0.2:0.8 |  | Co-Ce-UiO-66 | None | 51.8 | 123.8794388 | 6.007082 | 12.18168 | 22.85792 | 0.652451292 | 1.272 | 5 | 175 | 190.8 | 104.44 | 1211.35 | 7.188 | 29.04 | 0.2378
141 | Co-Ce-UiO-66 | 金属氧化物 | None | 溶剂热法 | (NH4)2Ce(NO3)6 |  |  | 4h | 500 | 68.23 | 13.42 | 0.2693 | 500 | 300 | 32000 |  | 59.62% | 72.44% |  |  | Co-Ce-UiO-66 | None | 51.8 | 123.8794388 | 6.007082 | 12.18168 | 22.85792 | 0.652451292 | 1.272 | 5 | 175 | 190.8 | 104.44 | 1211.35 | 7.188 | 29.04 | 0.2378
142 | Co-Ce-UiO-66 | 金属氧化物 | None | 溶剂热法 | (NH4)2Ce(NO3)6 |  |  | 4h | 500 | 68.23 | 13.42 | 0.2693 | 500 | 350 | 32000 |  | 76.69% | 76.52% |  |  | Co-Ce-UiO-66 | None | 51.8 | 123.8794388 | 6.007082 | 12.18168 | 22.85792 | 0.652451292 | 1.272 | 5 | 175 | 190.8 | 104.44 | 1211.35 | 7.188 | 29.04 | 0.2378
143 | Co-Ce-UiO-66 | 金属氧化物 | None | 溶剂热法 | (NH4)2Ce(NO3)6 |  |  | 4h | 500 | 68.23 | 13.42 | 0.2693 | 500 | 400 | 32000 |  | 91.68% | 87.96% |  |  | Co-Ce-UiO-66 | None | 51.8 | 123.8794388 | 6.007082 | 12.18168 | 22.85792 | 0.652451292 | 1.272 | 5 | 175 | 190.8 | 104.44 | 1211.35 | 7.188 | 29.04 | 0.2378
144 | Co-Ce | 金属氧化物 | None | 共沉淀法 | CeCl3·6H2O |  |  | 4h | 500 | 13.57 | 14.77 | 0.1732 | 500 | 250 | 32000 |  | 26.58% | 72.84% | 钴/铈摩尔比为0.2:0.8 |  | Co-Ce | None | 51.8 | 123.8794388 | 6.007082 | 12.18168 | 22.85792 | 0.652451292 | 1.272 | 5 | 175 | 190.8 | 104.44 | 1211.35 | 7.188 | 29.04 | 0.2378
145 | Co-Ce | 金属氧化物 | None | 共沉淀法 | CeCl3·6H2O |  |  | 4h | 500 | 13.57 | 14.77 | 0.1732 | 500 | 300 | 32000 |  | 39.54% | 74.08% |  |  | Co-Ce | None | 51.8 | 123.8794388 | 6.007082 | 12.18168 | 22.85792 | 0.652451292 | 1.272 | 5 | 175 | 190.8 | 104.44 | 1211.35 | 7.188 | 29.04 | 0.2378
146 | Co-Ce | 金属氧化物 | None | 共沉淀法 | CeCl3·6H2O |  |  | 4h | 500 | 13.57 | 14.77 | 0.1732 | 500 | 350 | 32000 |  | 49.74% | 79.92% |  |  | Co-Ce | None | 51.8 | 123.8794388 | 6.007082 | 12.18168 | 22.85792 | 0.652451292 | 1.272 | 5 | 175 | 190.8 | 104.44 | 1211.35 | 7.188 | 29.04 | 0.2378
147 | Co-Ce | 金属氧化物 | None | 共沉淀法 | CeCl3·6H2O |  |  | 4h | 500 | 13.57 | 14.77 | 0.1732 | 500 | 400 | 32000 |  | 62.76% | 83.24% |  |  | Co-Ce | None | 51.8 | 123.8794388 | 6.007082 | 12.18168 | 22.85792 | 0.652451292 | 1.272 | 5 | 175 | 190.8 | 104.44 | 1211.35 | 7.188 | 29.04 | 0.2378
148 | Ce-Mn-BTC | 金属氧化物 | None | 溶剂热法 | Ce(NO3)3·6H2O |  |  | 2h | 300 | 160.76 | 1.26 | 0.199 | 500 | 200 | 30000 |  | 36.78% | 25.1% | 3∶2的Ce/Mn摩尔比； 1.73克Ce(NO3)3·6H2O和0.65克Mn(ch 3c oo)2·4H2O 煅烧后CM催化剂为0.8637g |  | Ce-Mn-BTC | None | 44.8 | 106.0448176 | 6.2967752 | 12.829596 | 25.58564 | 0.39 | 1.292 | 5.2 | 167 | 182.4 | 89.78 | 1250.95 | 6.982 | 9.9 | 0.3068
149 | Ce-Mn-BTC | 金属氧化物 | None | 溶剂热法 | Ce(NO3)3·6H2O |  |  | 2h | 300 | 160.76 | 1.26 | 0.199 | 500 | 250 | 30000 |  | 69.01% | 57.1% |  |  | Ce-Mn-BTC | None | 44.8 | 106.0448176 | 6.2967752 | 12.829596 | 25.58564 | 0.39 | 1.292 | 5.2 | 167 | 182.4 | 89.78 | 1250.95 | 6.982 | 9.9 | 0.3068
150 | Ce-Mn-BTC | 金属氧化物 | None | 溶剂热法 | Ce(NO3)3·6H2O |  |  | 2h | 300 | 160.76 | 1.26 | 0.199 | 500 | 300 | 30000 |  | 83.82% | 38.24% |  |  | Ce-Mn-BTC | None | 44.8 | 106.0448176 | 6.2967752 | 12.829596 | 25.58564 | 0.39 | 1.292 | 5.2 | 167 | 182.4 | 89.78 | 1250.95 | 6.982 | 9.9 | 0.3068
151 | Ru-Ce-Mn | 金属氧化物 | None | 水热法 | Ce(NO3)3·6H2O |  |  | 3h | 400 | 143.97 | 1.17 | 0.178 | 500 | 200 | 30000 |  | 44.1% | 30.85% | 100毫克催化剂；Ru的质量分数0.8wt%； 0.4g CM催化剂（上一行催化剂） |  | Ru-Ce-Mn | None | 44.874 | 106.2357 | 6.293194568 | 12.82047202 | 25.565404 | 0.39 | 1.29124 | 5.202 | 167.09 | 182.496 | 89.8656 | 1250.602 | 6.98244 | 9.9104 | 0.306236
152 | Ru-Ce-Mn | 金属氧化物 | None | 水热法 | Ce(NO3)3·6H2O |  |  | 3h | 400 | 143.97 | 1.17 | 0.178 | 500 | 250 | 30000 |  | 88.85% | 72.96% |  |  | Ru-Ce-Mn | None | 44.874 | 106.2357 | 6.293194568 | 12.82047202 | 25.565404 | 0.39 | 1.29124 | 5.202 | 167.09 | 182.496 | 89.8656 | 1250.602 | 6.98244 | 9.9104 | 0.306236
153 | Ru-Ce-Mn | 金属氧化物 | None | 水热法 | Ce(NO3)3·6H2O |  |  | 3h | 400 | 143.97 | 1.17 | 0.178 | 500 | 300 | 30000 |  | 99.68% | 96.62% |  |  | Ru-Ce-Mn | None | 44.874 | 106.2357 | 6.293194568 | 12.82047202 | 25.565404 | 0.39 | 1.29124 | 5.202 | 167.09 | 182.496 | 89.8656 | 1250.602 | 6.98244 | 9.9104 | 0.306236
154 | Cu-Mn-Ce | 金属氧化物 | None | 共沉淀法 | Ce(NO3)3·6H2O |  |  | 4h | 550 | 95.2 | 0.5421 | None | 600 | 200 | 30000 |  | 11.24% |  | Cu0.075 Mn0.075 Ce0.85；数字为摩尔比 |  | Cu-Mn-Ce | None | 53.35 | 127.9849033 | 5.84484135 | 12.0075285 | 22.455965 | 0.645125 | 1.21075 | 4.75 | 177.875 | 194.55 | 105.405 | 1127.0965 | 6.974 | 40.265 | 0.228
155 | Cu-Mn-Ce | 金属氧化物 | None | 共沉淀法 | Ce(NO3)3·6H2O |  |  | 4h | 550 | 95.2 | 0.5421 | None | 600 | 250 | 30000 |  | 38.66% |  |  |  | Cu-Mn-Ce | None | 53.35 | 127.9849033 | 5.84484135 | 12.0075285 | 22.455965 | 0.645125 | 1.21075 | 4.75 | 177.875 | 194.55 | 105.405 | 1127.0965 | 6.974 | 40.265 | 0.228
156 | Cu-Mn-Ce | 金属氧化物 | None | 共沉淀法 | Ce(NO3)3·6H2O |  |  | 4h | 550 | 95.2 | 0.5421 | None | 600 | 300 | 30000 |  | 86.55% |  |  |  | Cu-Mn-Ce | None | 53.35 | 127.9849033 | 5.84484135 | 12.0075285 | 22.455965 | 0.645125 | 1.21075 | 4.75 | 177.875 | 194.55 | 105.405 | 1127.0965 | 6.974 | 40.265 | 0.228
157 | Cu-Mn-Ce | 金属氧化物 | None | 共沉淀法 | Ce(NO3)3·6H2O |  |  | 4h | 550 | 98.7 | 0.5412 | None | 600 | 200 | 30000 |  | 18.94% |  | Cu0.15 Mn0.15 Ce0.7；数字为摩尔比 |  | Cu-Mn-Ce | None | 48.7 | 115.8538066 | 6.1510827 | 13.059057 | 24.71453 | 0.64025 | 1.3015 | 5.5 | 170.75 | 185.1 | 96.51 | 1182.043 | 7.178 | 69.23 | 0.264
158 | Cu-Mn-Ce | 金属氧化物 | None | 共沉淀法 | Ce(NO3)3·6H2O |  |  | 4h | 550 | 98.7 | 0.5412 | None | 600 | 250 | 30000 |  | 85.98% |  |  |  | Cu-Mn-Ce | None | 48.7 | 115.8538066 | 6.1510827 | 13.059057 | 24.71453 | 0.64025 | 1.3015 | 5.5 | 170.75 | 185.1 | 96.51 | 1182.043 | 7.178 | 69.23 | 0.264
159 | Cu-Mn-Ce | 金属氧化物 | None | 共沉淀法 | Ce(NO3)3·6H2O |  |  | 4h | 550 | 98.7 | 0.5412 | None | 600 | 270 | 30000 |  | 96.42% |  |  |  | Cu-Mn-Ce | None | 48.7 | 115.8538066 | 6.1510827 | 13.059057 | 24.71453 | 0.64025 | 1.3015 | 5.5 | 170.75 | 185.1 | 96.51 | 1182.043 | 7.178 | 69.23 | 0.264
160 | Cu-Mn-Ce | 金属氧化物 | None | 共沉淀法 | Ce(NO3)3·6H2O |  |  | 4h | 550 | 121.5 | 0.5409 | None | 600 | 200 | 30000 |  | 15.91% |  | Cu0.2 Mn0.2 Ce0.6；数字为摩尔比 |  | Cu-Mn-Ce | None | 45.6 | 107.7664088 | 6.3552436 | 13.760076 | 26.22024 | 0.637 | 1.362 | 6 | 166 | 178.8 | 90.58 | 1218.674 | 7.314 | 88.54 | 0.288
161 | Cu-Mn-Ce | 金属氧化物 | None | 共沉淀法 | Ce(NO3)3·6H2O |  |  | 4h | 550 | 121.5 | 0.5409 | None | 600 | 250 | 30000 |  | 62.89% |  |  |  | Cu-Mn-Ce | None | 45.6 | 107.7664088 | 6.3552436 | 13.760076 | 26.22024 | 0.637 | 1.362 | 6 | 166 | 178.8 | 90.58 | 1218.674 | 7.314 | 88.54 | 0.288
162 | Cu-Mn-Ce | 金属氧化物 | None | 共沉淀法 | Ce(NO3)3·6H2O |  |  | 4h | 550 | 121.5 | 0.5409 | None | 600 | 300 | 30000 |  | 95.51% |  |  |  | Cu-Mn-Ce | None | 45.6 | 107.7664088 | 6.3552436 | 13.760076 | 26.22024 | 0.637 | 1.362 | 6 | 166 | 178.8 | 90.58 | 1218.674 | 7.314 | 88.54 | 0.288
163 | Cu-Ce | 金属氧化物 | None | 共沉淀法 | Ce(NO3)3·6H2O |  |  | 4h | 550 | 162.8 | 0.5417 | None | 600 | 200 | 30000 |  | 10.31% |  | Cu0.3Ce0.7 |  | Cu-Ce | None | 49.3 | 117.145 | 6.194934 | 13.756917 | 25.19048 | 0.8255 | 1.354 | 6.1 | 170 | 182.4 | 97.11 | 1157.836 | 7.427 | 128.21 | 0.2499
164 | Cu-Ce | 金属氧化物 | None | 共沉淀法 | Ce(NO3)3·6H2O |  |  | 4h | 550 | 162.8 | 0.5417 | None | 600 | 250 | 30000 |  | 48.43% |  |  |  | Cu-Ce | None | 49.3 | 117.145 | 6.194934 | 13.756917 | 25.19048 | 0.8255 | 1.354 | 6.1 | 170 | 182.4 | 97.11 | 1157.836 | 7.427 | 128.21 | 0.2499
165 | Cu-Ce | 金属氧化物 | None | 共沉淀法 | Ce(NO3)3·6H2O |  |  | 4h | 550 | 162.8 | 0.5417 | None | 600 | 300 | 30000 |  | 88.9% |  |  |  | Cu-Ce | None | 49.3 | 117.145 | 6.194934 | 13.756917 | 25.19048 | 0.8255 | 1.354 | 6.1 | 170 | 182.4 | 97.11 | 1157.836 | 7.427 | 128.21 | 0.2499
166 | Mn-Ce | 金属氧化物 | None | 共沉淀法 | Ce(NO3)3·6H2O |  |  | 4h | 550 | 113.4 | 0.5402 | None | 600 | 200 | 30000 |  | 7.84% |  | Mn0.3Ce0.7 |  | Mn-Ce | None | 48.1 | 114.5626132 | 6.1072314 | 12.361197 | 24.23858 | 0.455 | 1.249 | 4.9 | 171.5 | 187.8 | 95.91 | 1206.25 | 6.929 | 10.25 | 0.2781
167 | Mn-Ce | 金属氧化物 | None | 共沉淀法 | Ce(NO3)3·6H2O |  |  | 4h | 550 | 113.4 | 0.5402 | None | 600 | 250 | 30000 |  | 24.99% |  |  |  | Mn-Ce | None | 48.1 | 114.5626132 | 6.1072314 | 12.361197 | 24.23858 | 0.455 | 1.249 | 4.9 | 171.5 | 187.8 | 95.91 | 1206.25 | 6.929 | 10.25 | 0.2781
168 | Mn-Ce | 金属氧化物 | None | 共沉淀法 | Ce(NO3)3·6H2O |  |  | 4h | 550 | 113.4 | 0.5402 | None | 600 | 300 | 30000 |  | 38.11% |  |  |  | Mn-Ce | None | 48.1 | 114.5626132 | 6.1072314 | 12.361197 | 24.23858 | 0.455 | 1.249 | 4.9 | 171.5 | 187.8 | 95.91 | 1206.25 | 6.929 | 10.25 | 0.2781
169 | Cu-Mn-Ce | 金属氧化物 | None | 浸渍法 | Ce(NO3)3·6H2O |  |  | 4h | 550 | 42.9 | 0.5423 | None | 600 | 200 | 30000 |  | 15.47% |  | Cu0.15 Mn0.15 Ce0.7；数字为摩尔比 |  | Cu-Mn-Ce | None | 48.7 | 115.8538066 | 6.1510827 | 13.059057 | 24.71453 | 0.64025 | 1.3015 | 5.5 | 170.75 | 185.1 | 96.51 | 1182.043 | 7.178 | 69.23 | 0.264
170 | Cu-Mn-Ce | 金属氧化物 | None | 浸渍法 | Ce(NO3)3·6H2O |  |  | 4h | 550 | 42.9 | 0.5423 | None | 600 | 250 | 30000 |  | 38.45% |  |  |  | Cu-Mn-Ce | None | 48.7 | 115.8538066 | 6.1510827 | 13.059057 | 24.71453 | 0.64025 | 1.3015 | 5.5 | 170.75 | 185.1 | 96.51 | 1182.043 | 7.178 | 69.23 | 0.264
171 | Cu-Mn-Ce | 金属氧化物 | None | 浸渍法 | Ce(NO3)3·6H2O |  |  | 4h | 550 | 42.9 | 0.5423 | None | 600 | 300 | 30000 |  | 77.35% |  |  |  | Cu-Mn-Ce | None | 48.7 | 115.8538066 | 6.1510827 | 13.059057 | 24.71453 | 0.64025 | 1.3015 | 5.5 | 170.75 | 185.1 | 96.51 | 1182.043 | 7.178 | 69.23 | 0.264
172 | MnO2@CeOx | 金属氧化物 | MnO2 | 氧化还原法 | Ce(NO3)3·6H2O |  |  | 3h | 450 | 21.44 | None | None | 500 | 250 |  | 30000 | 21.26% | 55.03% | 0.5 mmol (0.2149 g)Ce(NO3)3·6H2O；1.0 g二氧化锰 |  | MnO2@CeOx | MnO2 | 26.32 | 58.34516224 | 7.35822048 | 15.4526304 | 33.129176 | 0.026 | 1.5328 | 6.88 | 141.8 | 152.16 | 55.452 | 1501.27 | 7.2788 | 7.94 | 0.46752
173 | MnO2@CeOx | 金属氧化物 | MnO2 | 氧化还原法 | Ce(NO3)3·6H2O |  |  | 3h | 450 | 21.44 | None | None | 500 | 300 |  | 30000 | 60.49% | 71.04% |  |  | MnO2@CeOx | MnO2 | 26.32 | 58.34516224 | 7.35822048 | 15.4526304 | 33.129176 | 0.026 | 1.5328 | 6.88 | 141.8 | 152.16 | 55.452 | 1501.27 | 7.2788 | 7.94 | 0.46752
174 | MnO2@CeOx | 金属氧化物 | MnO2 | 氧化还原法 | Ce(NO3)3·6H2O |  |  | 3h | 450 | 21.44 | None | None | 500 | 330 |  | 30000 | 83.03% | 81.5% |  |  | MnO2@CeOx | MnO2 | 26.32 | 58.34516224 | 7.35822048 | 15.4526304 | 33.129176 | 0.026 | 1.5328 | 6.88 | 141.8 | 152.16 | 55.452 | 1501.27 | 7.2788 | 7.94 | 0.46752
175 | Cu-Mn-Ce | 金属氧化物 | None | 共沉淀法 | Ce(NO3)3·6H2O |  |  | 4h | 550 | 95 | 3.1 | 0.15 | 600 | 200 | 30000 |  | 16.71% |  | nCu: nMn = 1: 1, nCu+Mn: nCe = 3: 17 |  | Cu-Mn-Ce | None | 53.35 | 127.9849033 | 5.84484135 | 12.0075285 | 22.455965 | 0.645125 | 1.21075 | 4.75 | 177.875 | 194.55 | 105.405 | 1127.0965 | 6.974 | 40.265 | 0.228
176 | Cu-Mn-Ce | 金属氧化物 | None | 共沉淀法 | Ce(NO3)3·6H2O |  |  | 4h | 550 | 95 | 3.1 | 0.15 | 600 | 250 | 30000 |  | 41.77% |  |  |  | Cu-Mn-Ce | None | 53.35 | 127.9849033 | 5.84484135 | 12.0075285 | 22.455965 | 0.645125 | 1.21075 | 4.75 | 177.875 | 194.55 | 105.405 | 1127.0965 | 6.974 | 40.265 | 0.228
177 | Cu-Mn-Ce | 金属氧化物 | None | 共沉淀法 | Ce(NO3)3·6H2O |  |  | 4h | 550 | 95 | 3.1 | 0.15 | 600 | 300 | 30000 |  | 85.26% |  |  |  | Cu-Mn-Ce | None | 53.35 | 127.9849033 | 5.84484135 | 12.0075285 | 22.455965 | 0.645125 | 1.21075 | 4.75 | 177.875 | 194.55 | 105.405 | 1127.0965 | 6.974 | 40.265 | 0.228
178 | Cu-Mn-Ce | 金属氧化物 | None | 共沉淀法 | Ce(NO3)3·6H2O |  |  | 4h | 550 | 99 | 4.5 | 0.22 | 600 | 200 | 30000 |  | 18.79% |  | nCu: nMn = 1: 1, nCu+Mn: nCe = 3: 7 |  | Cu-Mn-Ce | None | 48.7 | 115.8538066 | 6.1510827 | 13.059057 | 24.71453 | 0.64025 | 1.3015 | 5.5 | 170.75 | 185.1 | 96.51 | 1182.043 | 7.178 | 69.23 | 0.264
179 | Cu-Mn-Ce | 金属氧化物 | None | 共沉淀法 | Ce(NO3)3·6H2O |  |  | 4h | 550 | 99 | 4.5 | 0.22 | 600 | 250 | 30000 |  | 85.87% |  |  |  | Cu-Mn-Ce | None | 48.7 | 115.8538066 | 6.1510827 | 13.059057 | 24.71453 | 0.64025 | 1.3015 | 5.5 | 170.75 | 185.1 | 96.51 | 1182.043 | 7.178 | 69.23 | 0.264
180 | Cu-Mn-Ce | 金属氧化物 | None | 共沉淀法 | Ce(NO3)3·6H2O |  |  | 4h | 550 | 99 | 4.5 | 0.22 | 600 | 300 | 30000 |  | 98.83% |  |  |  | Cu-Mn-Ce | None | 48.7 | 115.8538066 | 6.1510827 | 13.059057 | 24.71453 | 0.64025 | 1.3015 | 5.5 | 170.75 | 185.1 | 96.51 | 1182.043 | 7.178 | 69.23 | 0.264
181 | Cu-Mn-Ce | 金属氧化物 | None | 共沉淀法 | Ce(NO3)3·6H2O |  |  | 4h | 550 | 121 | 5.8 | 0.35 | 600 | 200 | 30000 |  | 9.58% |  | nCu: nMn = 1: 1, nCu+Mn: nCe = 4: 6 |  | Cu-Mn-Ce | None | 45.6 | 107.7664088 | 6.3552436 | 13.760076 | 26.22024 | 0.637 | 1.362 | 6 | 166 | 178.8 | 90.58 | 1218.674 | 7.314 | 88.54 | 0.288
182 | Cu-Mn-Ce | 金属氧化物 | None | 共沉淀法 | Ce(NO3)3·6H2O |  |  | 4h | 550 | 121 | 5.8 | 0.35 | 600 | 250 | 30000 |  | 64.66% |  |  |  | Cu-Mn-Ce | None | 45.6 | 107.7664088 | 6.3552436 | 13.760076 | 26.22024 | 0.637 | 1.362 | 6 | 166 | 178.8 | 90.58 | 1218.674 | 7.314 | 88.54 | 0.288
183 | Cu-Mn-Ce | 金属氧化物 | None | 共沉淀法 | Ce(NO3)3·6H2O |  |  | 4h | 550 | 121 | 5.8 | 0.35 | 600 | 300 | 30000 |  | 95.37% |  |  |  | Cu-Mn-Ce | None | 45.6 | 107.7664088 | 6.3552436 | 13.760076 | 26.22024 | 0.637 | 1.362 | 6 | 166 | 178.8 | 90.58 | 1218.674 | 7.314 | 88.54 | 0.288
184 | Cu-Ce | 金属氧化物 | None | 共沉淀法 | Ce(NO3)3·6H2O |  |  | 4h | 550 | 163 | 2.5 | 0.17 | 600 | 200 | 30000 |  | 16.41% |  | Cu：Ce摩尔比为3：7 |  | Cu-Ce | None | 49.3 | 117.145 | 6.194934 | 13.756917 | 25.19048 | 0.8255 | 1.354 | 6.1 | 170 | 182.4 | 97.11 | 1157.836 | 7.427 | 128.21 | 0.2499
185 | Cu-Ce | 金属氧化物 | None | 共沉淀法 | Ce(NO3)3·6H2O |  |  | 4h | 550 | 163 | 2.5 | 0.17 | 600 | 250 | 30000 |  | 46.43% |  |  |  | Cu-Ce | None | 49.3 | 117.145 | 6.194934 | 13.756917 | 25.19048 | 0.8255 | 1.354 | 6.1 | 170 | 182.4 | 97.11 | 1157.836 | 7.427 | 128.21 | 0.2499
186 | Cu-Ce | 金属氧化物 | None | 共沉淀法 | Ce(NO3)3·6H2O |  |  | 4h | 550 | 163 | 2.5 | 0.17 | 600 | 300 | 30000 |  | 89.32% |  |  |  | Cu-Ce | None | 49.3 | 117.145 | 6.194934 | 13.756917 | 25.19048 | 0.8255 | 1.354 | 6.1 | 170 | 182.4 | 97.11 | 1157.836 | 7.427 | 128.21 | 0.2499
187 | Mn-Ce | 金属氧化物 | None | 共沉淀法 | Ce(NO3)3·6H2O |  |  | 4h | 550 | 113 | 2.9 | 0.19 | 600 | 200 | 30000 |  | 8.39% |  | Mn：Ce摩尔比为3：7 |  | Mn-Ce | None | 48.1 | 114.5626132 | 6.1072314 | 12.361197 | 24.23858 | 0.455 | 1.249 | 4.9 | 171.5 | 187.8 | 95.91 | 1206.25 | 6.929 | 10.25 | 0.2781
188 | Mn-Ce | 金属氧化物 | None | 共沉淀法 | Ce(NO3)3·6H2O |  |  | 4h | 550 | 113 | 2.9 | 0.19 | 600 | 250 | 30000 |  | 23.23% |  |  |  | Mn-Ce | None | 48.1 | 114.5626132 | 6.1072314 | 12.361197 | 24.23858 | 0.455 | 1.249 | 4.9 | 171.5 | 187.8 | 95.91 | 1206.25 | 6.929 | 10.25 | 0.2781
189 | Mn-Ce | 金属氧化物 | None | 共沉淀法 | Ce(NO3)3·6H2O |  |  | 4h | 550 | 113 | 2.9 | 0.19 | 600 | 300 | 30000 |  | 36.89% |  |  |  | Mn-Ce | None | 48.1 | 114.5626132 | 6.1072314 | 12.361197 | 24.23858 | 0.455 | 1.249 | 4.9 | 171.5 | 187.8 | 95.91 | 1206.25 | 6.929 | 10.25 | 0.2781
190 | Cu-Mn-Ce | 金属氧化物 | CeO2 | 浸渍法 | Ce(NO3)3·6H2O | 4h | 550 | 4h | 550 | 43 | 6 | 0.12 | 600 | 200 | 30000 |  | 15.03% |  | nCu: nMn = 1: 1, nCu+Mn: nCe = 3: 7 |  | Cu-Mn-Ce | CeO2 | 48.7 | 115.8538066 | 6.1510827 | 13.059057 | 24.71453 | 0.64025 | 1.3015 | 5.5 | 170.75 | 185.1 | 96.51 | 1182.043 | 7.178 | 69.23 | 0.264
191 | Cu-Mn-Ce | 金属氧化物 | CeO2 | 浸渍法 | Ce(NO3)3·6H2O | 4h | 550 | 4h | 550 | 43 | 6 | 0.12 | 600 | 250 | 30000 |  | 38.89% |  |  |  | Cu-Mn-Ce | CeO2 | 48.7 | 115.8538066 | 6.1510827 | 13.059057 | 24.71453 | 0.64025 | 1.3015 | 5.5 | 170.75 | 185.1 | 96.51 | 1182.043 | 7.178 | 69.23 | 0.264
192 | Cu-Mn-Ce | 金属氧化物 | CeO2 | 浸渍法 | Ce(NO3)3·6H2O | 4h | 550 | 4h | 550 | 43 | 6 | 0.12 | 600 | 300 | 30000 |  | 77.23% |  |  |  | Cu-Mn-Ce | CeO2 | 48.7 | 115.8538066 | 6.1510827 | 13.059057 | 24.71453 | 0.64025 | 1.3015 | 5.5 | 170.75 | 185.1 | 96.51 | 1182.043 | 7.178 | 69.23 | 0.264
193 | Mn-Ce | 金属氧化物 | None | 氧化还原法 | Ce(NO3)3·6H2O |  |  | 4h | 400 | 128.4 | 29.7 | None | 300 | 200 |  | 60000 | 7.96% | 10.68% | 6克KMnO4 (38.0毫摩尔)和5.5克Ce(NO3)3·6H2O(12.7毫摩尔)； Mn/Ce化学计量摩尔比为3 | 1区 | Mn-Ce | None | 33.25 | 76.232533 | 6.9601785 | 14.4689925 | 30.30035 | 0.1625 | 1.4425 | 6.25 | 151.25 | 163.5 | 68.325 | 1407.4 | 7.1675 | 8.675 | 0.40725
194 | Mn-Ce | 金属氧化物 | None | 氧化还原法 | Ce(NO3)3·6H2O |  |  | 4h | 400 | 128.4 | 29.7 | None | 300 | 250 |  | 60000 | 15.3% | 39.8% |  |  | Mn-Ce | None | 33.25 | 76.232533 | 6.9601785 | 14.4689925 | 30.30035 | 0.1625 | 1.4425 | 6.25 | 151.25 | 163.5 | 68.325 | 1407.4 | 7.1675 | 8.675 | 0.40725
195 | Mn-Ce | 金属氧化物 | None | 氧化还原法 | Ce(NO3)3·6H2O |  |  | 4h | 400 | 128.4 | 29.7 | None | 300 | 300 |  | 60000 | 38.81% | 69.99% |  |  | Mn-Ce | None | 33.25 | 76.232533 | 6.9601785 | 14.4689925 | 30.30035 | 0.1625 | 1.4425 | 6.25 | 151.25 | 163.5 | 68.325 | 1407.4 | 7.1675 | 8.675 | 0.40725
196 | Mn-Ce | 金属氧化物 | None | 氧化还原法 | Ce(NO3)3·6H2O |  |  | 4h | 400 | 128.4 | 29.7 | None | 300 | 350 |  | 60000 | 87.31% | 89.98% |  |  | Mn-Ce | None | 33.25 | 76.232533 | 6.9601785 | 14.4689925 | 30.30035 | 0.1625 | 1.4425 | 6.25 | 151.25 | 163.5 | 68.325 | 1407.4 | 7.1675 | 8.675 | 0.40725
197 | Au-Ce | 金属单质 | CeO2 | 浸渍法 | CeO2 |  |  | 2h | 100 | 72 | 6.2 | None | None | 300 | 9200 |  | 25.08% |  | 1%wt/wtAu，其余为CeO2 |  | Au-Ce | CeO2 | 58.21 | 140.6845 | 5.57546954 | 11.04847 | 20.295426 | 0.6665863 | 1.1328 | 4.07 | 184.5 | 203.32 | 113.837 | 1074.8018 | 6.8953 | 14.367 | 0.19137
198 | Au-Ce | 金属单质 | CeO2 | 浸渍法 | CeO2 |  |  | 2h | 100 | 72 | 6.2 | None | None | 400 | 9200 |  | 55.13% |  |  |  | Au-Ce | CeO2 | 58.21 | 140.6845 | 5.57546954 | 11.04847 | 20.295426 | 0.6665863 | 1.1328 | 4.07 | 184.5 | 203.32 | 113.837 | 1074.8018 | 6.8953 | 14.367 | 0.19137
199 | Au-Ce | 金属单质 | CeO2 | 浸渍法 | CeO2 |  |  | 2h | 100 | 72 | 6.2 | None | None | 500 | 9200 |  | 83.49% |  |  |  | Au-Ce | CeO2 | 58.21 | 140.6845 | 5.57546954 | 11.04847 | 20.295426 | 0.6665863 | 1.1328 | 4.07 | 184.5 | 203.32 | 113.837 | 1074.8018 | 6.8953 | 14.367 | 0.19137
200 | Au-Ce-Zr | 金属单质 | Ce0.5Zr0.5O2 | 浸渍法 | Ce0.5Zr0.5O2 |  |  | 2h | 100 | 97 | 13.7 | None | None | 300 | 9200 |  | 0.95% |  | 1%wt/wtAu，其余为Ce0.5Zr0.5O2，数字为其摩尔比 |  | Au-Ce-Zr | Ce0.5Zr0.5O2 | 49.3 | 116.483 | 6.11775491 | 12.1246 | 21.766863 | 0.5557063 | 1.23675 | 4.07 | 169.65 | 188.965 | 98.8385 | 1597.0268 | 6.77155 | 20.01 | 0.23394
201 | Au-Ce-Zr | 金属单质 | Ce0.5Zr0.5O2 | 浸渍法 | Ce0.5Zr0.5O2 |  |  | 2h | 100 | 97 | 13.7 | None | None | 400 | 9200 |  | 31.53% |  |  |  | Au-Ce-Zr | Ce0.5Zr0.5O2 | 49.3 | 116.483 | 6.11775491 | 12.1246 | 21.766863 | 0.5557063 | 1.23675 | 4.07 | 169.65 | 188.965 | 98.8385 | 1597.0268 | 6.77155 | 20.01 | 0.23394
202 | Au-Ce-Zr | 金属单质 | Ce0.5Zr0.5O2 | 浸渍法 | Ce0.5Zr0.5O2 |  |  | 2h | 100 | 97 | 13.7 | None | None | 500 | 9200 |  | 61.9% |  |  |  | Au-Ce-Zr | Ce0.5Zr0.5O2 | 49.3 | 116.483 | 6.11775491 | 12.1246 | 21.766863 | 0.5557063 | 1.23675 | 4.07 | 169.65 | 188.965 | 98.8385 | 1597.0268 | 6.77155 | 20.01 | 0.23394
203 | Au-Ce | 金属单质 | CeO2 | 浸渍法 | CeO2 |  |  | 2h | 100 | 71 | 11.1 | None | None | 300 | 9200 |  | 15.03% |  | 1%wt/wtAu，其余为CeO2 N |  | Au-Ce | CeO2 | 58.21 | 140.6845 | 5.57546954 | 11.04847 | 20.295426 | 0.6665863 | 1.1328 | 4.07 | 184.5 | 203.32 | 113.837 | 1074.8018 | 6.8953 | 14.367 | 0.19137
204 | Au-Ce | 金属单质 | CeO2 | 浸渍法 | CeO2 |  |  | 2h | 100 | 71 | 11.1 | None | None | 400 | 9200 |  | 72.7% |  |  |  | Au-Ce | CeO2 | 58.21 | 140.6845 | 5.57546954 | 11.04847 | 20.295426 | 0.6665863 | 1.1328 | 4.07 | 184.5 | 203.32 | 113.837 | 1074.8018 | 6.8953 | 14.367 | 0.19137
205 | Au-Ce | 金属单质 | CeO2 | 浸渍法 | CeO2 |  |  | 2h | 100 | 71 | 11.1 | None | None | 500 | 9200 |  | 86.14% |  |  |  | Au-Ce | CeO2 | 58.21 | 140.6845 | 5.57546954 | 11.04847 | 20.295426 | 0.6665863 | 1.1328 | 4.07 | 184.5 | 203.32 | 113.837 | 1074.8018 | 6.8953 | 14.367 | 0.19137
206 | Au-Ce-Zr | 金属单质 | Ce0.5Zr0.5O2 | 浸渍法 | Ce0.5Zr0.5O2 |  |  | 2h | 100 | 95 | 17.4 | None | None | 300 | 9200 |  | 25.61% |  | 1%wt/wtAu，其余为Ce0.5Zr0.5O2，数字为其摩尔比 N |  | Au-Ce-Zr | Ce0.5Zr0.5O2 | 49.3 | 116.483 | 6.11775491 | 12.1246 | 21.766863 | 0.5557063 | 1.23675 | 4.07 | 169.65 | 188.965 | 98.8385 | 1597.0268 | 6.77155 | 20.01 | 0.23394
207 | Au-Ce-Zr | 金属单质 | Ce0.5Zr0.5O2 | 浸渍法 | Ce0.5Zr0.5O2 |  |  | 2h | 100 | 95 | 17.4 | None | None | 400 | 9200 |  | 55.24% |  |  |  | Au-Ce-Zr | Ce0.5Zr0.5O2 | 49.3 | 116.483 | 6.11775491 | 12.1246 | 21.766863 | 0.5557063 | 1.23675 | 4.07 | 169.65 | 188.965 | 98.8385 | 1597.0268 | 6.77155 | 20.01 | 0.23394
208 | Au-Ce-Zr | 金属单质 | Ce0.5Zr0.5O2 | 浸渍法 | Ce0.5Zr0.5O2 |  |  | 2h | 100 | 95 | 17.4 | None | None | 500 | 9200 |  | 91.32% |  |  |  | Au-Ce-Zr | Ce0.5Zr0.5O2 | 49.3 | 116.483 | 6.11775491 | 12.1246 | 21.766863 | 0.5557063 | 1.23675 | 4.07 | 169.65 | 188.965 | 98.8385 | 1597.0268 | 6.77155 | 20.01 | 0.23394
209 | Ce-V/Ti-GO（石墨烯） | 金属氧化物 | Ti-GO | 溶胶-凝胶法 | Ce(NO3)3·6H2O |  |  | 3h | 450 | 120.61 | 6.3 | 0.14 | 100 | 200 | 24000 |  | 65.44% |  | 15 wt% Ce和2.5 wt% V；GO(1.5)质量百分比 Ce：V：C：Ti摩尔比为6.92：0.97：3.28：24.7(%) |  | Ce-V/Ti-GO（石墨烯） | Ti-GO | 29.59 | 67.331525 | 6.55486281 | 13.05716 | 26.0144866 | 0.21229 | 1.4545 | 4.03 | 149.3 | 169.03 | 71.048 | 1767.44 | 5.02626 | 19.938 | 0.45247
210 | Ce-V/Ti-GO（石墨烯） | 金属氧化物 | Ti-GO | 溶胶-凝胶法 | Ce(NO3)3·6H2O |  |  | 3h | 450 | 120.61 | 6.3 | 0.14 | 100 | 250 | 24000 |  | 83.08% |  |  |  | Ce-V/Ti-GO（石墨烯） | Ti-GO | 29.59 | 67.331525 | 6.55486281 | 13.05716 | 26.0144866 | 0.21229 | 1.4545 | 4.03 | 149.3 | 169.03 | 71.048 | 1767.44 | 5.02626 | 19.938 | 0.45247
211 | Ce-V/Ti-GO（石墨烯） | 金属氧化物 | Ti-GO | 溶胶-凝胶法 | Ce(NO3)3·6H2O |  |  | 3h | 450 | 120.61 | 6.3 | 0.14 | 100 | 300 | 24000 |  | 98.44% |  |  |  | Ce-V/Ti-GO（石墨烯） | Ti-GO | 29.59 | 67.331525 | 6.55486281 | 13.05716 | 26.0144866 | 0.21229 | 1.4545 | 4.03 | 149.3 | 169.03 | 71.048 | 1767.44 | 5.02626 | 19.938 | 0.45247
212 | Ce-V/Ti-GO（石墨烯） | 金属氧化物 | Ti-GO | 溶胶-凝胶法 | Ce(NO3)3·6H2O |  |  | 3h | 450 | 123.79 | 6.4 | 0.15 | 100 | 200 | 24000 |  | 81.51% |  | 15 wt% Ce和2.5 wt% V；GO(0.7)质量百分比 Ce：V：C：Ti摩尔比为6.96：1.01：1.66：24.55(%) |  | Ce-V/Ti-GO（石墨烯） | Ti-GO | 29.95 | 68.254015 | 6.54196761 | 13.030965 | 25.9415435 | 0.218 | 1.4503 | 4.03 | 149.75 | 169.47 | 71.586 | 1758.73 | 5.0489 | 19.832 | 0.44916
213 | Ce-V/Ti-GO（石墨烯） | 金属氧化物 | Ti-GO | 溶胶-凝胶法 | Ce(NO3)3·6H2O |  |  | 3h | 450 | 123.79 | 6.4 | 0.15 | 100 | 250 | 24000 |  | 93.2% |  |  |  | Ce-V/Ti-GO（石墨烯） | Ti-GO | 29.95 | 68.254015 | 6.54196761 | 13.030965 | 25.9415435 | 0.218 | 1.4503 | 4.03 | 149.75 | 169.47 | 71.586 | 1758.73 | 5.0489 | 19.832 | 0.44916
214 | Ce-V/Ti-GO（石墨烯） | 金属氧化物 | Ti-GO | 溶胶-凝胶法 | Ce(NO3)3·6H2O |  |  | 3h | 450 | 123.79 | 6.4 | 0.15 | 100 | 300 | 24000 |  | 99.73% |  |  |  | Ce-V/Ti-GO（石墨烯） | Ti-GO | 29.95 | 68.254015 | 6.54196761 | 13.030965 | 25.9415435 | 0.218 | 1.4503 | 4.03 | 149.75 | 169.47 | 71.586 | 1758.73 | 5.0489 | 19.832 | 0.44916
215 | Ce-V/Ti-GO（石墨烯） | 金属氧化物 | Ti-GO | 溶胶-凝胶法 | Ce(NO3)3·6H2O |  |  | 3h | 450 | 116.79 | 6.4 | 0.21 | 100 | 200 | 24000 |  | 49.96% |  | 15 wt% Ce和2.5 wt% V；GO(0.1)质量百分比 Ce：V：C：Ti摩尔比为6.21：0.88：0.24：27.93(%) |  | Ce-V/Ti-GO（石墨烯） | Ti-GO | 28.5 | 64.53331 | 6.59436774 | 13.12516 | 26.215122 | 0.1907 | 1.4662 | 4.02 | 148 | 167.78 | 69.684 | 1791.17 | 4.9434 | 20.168 | 0.46274
216 | Ce-V/Ti-GO（石墨烯） | 金属氧化物 | Ti-GO | 溶胶-凝胶法 | Ce(NO3)3·6H2O |  |  | 3h | 450 | 116.79 | 6.4 | 0.21 | 100 | 250 | 24000 |  | 69.49% |  |  |  | Ce-V/Ti-GO（石墨烯） | Ti-GO | 28.5 | 64.53331 | 6.59436774 | 13.12516 | 26.215122 | 0.1907 | 1.4662 | 4.02 | 148 | 167.78 | 69.684 | 1791.17 | 4.9434 | 20.168 | 0.46274
217 | Ce-V/Ti-GO（石墨烯） | 金属氧化物 | Ti-GO | 溶胶-凝胶法 | Ce(NO3)3·6H2O |  |  | 3h | 450 | 116.79 | 6.4 | 0.21 | 100 | 300 | 24000 |  | 98.44% |  |  |  | Ce-V/Ti-GO（石墨烯） | Ti-GO | 28.5 | 64.53331 | 6.59436774 | 13.12516 | 26.215122 | 0.1907 | 1.4662 | 4.02 | 148 | 167.78 | 69.684 | 1791.17 | 4.9434 | 20.168 | 0.46274
218 | Ce-V/TiO2 | 金属氧化物 | TiO2 | 溶胶-凝胶法 | Ce(NO3)3·6H2O |  |  | 3h | 450 | 95.72 | 6.5 | 0.29 | 100 | 200 | 24000 |  | 42.42% |  | 15 wt% Ce和2.5 wt% V Ce：V：Ti摩尔比为5.56：0.91：31(%) |  | Ce-V/TiO2 | TiO2 | 27.42 | 61.76584 | 6.63305334 | 13.203745 | 26.4339513 | 0.17357 | 1.4788 | 4.02 | 146.65 | 166.46 | 68.07 | 1817.3 | 4.87548 | 20.486 | 0.47267
219 | Ce-V/TiO2 | 金属氧化物 | TiO2 | 溶胶-凝胶法 | Ce(NO3)3·6H2O |  |  | 3h | 450 | 95.72 | 6.5 | 0.29 | 100 | 250 | 24000 |  | 51.23% |  |  |  | Ce-V/TiO2 | TiO2 | 27.42 | 61.76584 | 6.63305334 | 13.203745 | 26.4339513 | 0.17357 | 1.4788 | 4.02 | 146.65 | 166.46 | 68.07 | 1817.3 | 4.87548 | 20.486 | 0.47267
220 | Ce-V/TiO2 | 金属氧化物 | TiO2 | 溶胶-凝胶法 | Ce(NO3)3·6H2O |  |  | 3h | 450 | 95.72 | 6.5 | 0.29 | 100 | 300 | 24000 |  | 89.21% |  |  |  | Ce-V/TiO2 | TiO2 | 27.42 | 61.76584 | 6.63305334 | 13.203745 | 26.4339513 | 0.17357 | 1.4788 | 4.02 | 146.65 | 166.46 | 68.07 | 1817.3 | 4.87548 | 20.486 | 0.47267
221 | Cu-Mn-Ce | 金属氧化物 | None | 水热法 | Ce(NO3)3·6H2O |  |  | 4h | 550 | 95.4 | 5.5 | 0.27 | 600 | 240 | 30000 |  | 29.38% |  | Cu0.1Mn0.2Ce0.7，数字为其摩尔比 |  | Cu-Mn-Ce | None | 48.5 | 115.4234088 | 6.1364656 | 12.826437 | 24.55588 | 0.5785 | 1.284 | 5.3 | 171 | 186 | 96.31 | 1190.112 | 7.095 | 49.57 | 0.2687
222 | Cu-Mn-Ce | 金属氧化物 | None | 水热法 | Ce(NO3)3·6H2O |  |  | 4h | 550 | 95.4 | 5.5 | 0.27 | 600 | 270 | 30000 |  | 72.66% |  |  |  | Cu-Mn-Ce | None | 48.5 | 115.4234088 | 6.1364656 | 12.826437 | 24.55588 | 0.5785 | 1.284 | 5.3 | 171 | 186 | 96.31 | 1190.112 | 7.095 | 49.57 | 0.2687
223 | Cu-Mn-Ce | 金属氧化物 | None | 水热法 | Ce(NO3)3·6H2O |  |  | 4h | 550 | 95.4 | 5.5 | 0.27 | 600 | 300 | 30000 |  | 92.9% |  |  |  | Cu-Mn-Ce | None | 48.5 | 115.4234088 | 6.1364656 | 12.826437 | 24.55588 | 0.5785 | 1.284 | 5.3 | 171 | 186 | 96.31 | 1190.112 | 7.095 | 49.57 | 0.2687
224 | Cu-Mn-Ce | 金属氧化物 | None | 水热法 | Ce(NO3)3·6H2O |  |  | 4h | 550 | 98.7 | 4.5 | 0.22 | 600 | 240 | 30000 |  | 77.39% |  | Cu0.15Mn0.15Ce0.7，数字为其摩尔比 |  | Cu-Mn-Ce | None | 48.7 | 115.8538066 | 6.1510827 | 13.059057 | 24.71453 | 0.64025 | 1.3015 | 5.5 | 170.75 | 185.1 | 96.51 | 1182.043 | 7.178 | 69.23 | 0.264
225 | Cu-Mn-Ce | 金属氧化物 | None | 水热法 | Ce(NO3)3·6H2O |  |  | 4h | 550 | 98.7 | 4.5 | 0.22 | 600 | 270 | 30000 |  | 97.63% |  |  |  | Cu-Mn-Ce | None | 48.7 | 115.8538066 | 6.1510827 | 13.059057 | 24.71453 | 0.64025 | 1.3015 | 5.5 | 170.75 | 185.1 | 96.51 | 1182.043 | 7.178 | 69.23 | 0.264
226 | Cu-Mn-Ce | 金属氧化物 | None | 水热法 | Ce(NO3)3·6H2O |  |  | 4h | 550 | 98.7 | 4.5 | 0.22 | 600 | 300 | 30000 |  | 99.19% |  |  |  | Cu-Mn-Ce | None | 48.7 | 115.8538066 | 6.1510827 | 13.059057 | 24.71453 | 0.64025 | 1.3015 | 5.5 | 170.75 | 185.1 | 96.51 | 1182.043 | 7.178 | 69.23 | 0.264
227 | Cu-Mn-Ce | 金属氧化物 | None | 水热法 | Ce(NO3)3·6H2O |  |  | 4h | 550 | 108.1 | 4.2 | 0.21 | 600 | 240 | 30000 |  | 15.63% |  | Cu0.2Mn0.1Ce0.7，数字为其摩尔比 |  | Cu-Mn-Ce | None | 48.9 | 116.2842044 | 6.1656998 | 13.291677 | 24.87318 | 0.702 | 1.319 | 5.7 | 170.5 | 184.2 | 96.71 | 1173.974 | 7.261 | 88.89 | 0.2593
228 | Cu-Mn-Ce | 金属氧化物 | None | 水热法 | Ce(NO3)3·6H2O |  |  | 4h | 550 | 108.1 | 4.2 | 0.21 | 600 | 270 | 30000 |  | 62.78% |  |  |  | Cu-Mn-Ce | None | 48.9 | 116.2842044 | 6.1656998 | 13.291677 | 24.87318 | 0.702 | 1.319 | 5.7 | 170.5 | 184.2 | 96.71 | 1173.974 | 7.261 | 88.89 | 0.2593
229 | Cu-Mn-Ce | 金属氧化物 | None | 水热法 | Ce(NO3)3·6H2O |  |  | 4h | 550 | 108.1 | 4.2 | 0.21 | 600 | 300 | 30000 |  | 80.12% |  |  |  | Cu-Mn-Ce | None | 48.9 | 116.2842044 | 6.1656998 | 13.291677 | 24.87318 | 0.702 | 1.319 | 5.7 | 170.5 | 184.2 | 96.71 | 1173.974 | 7.261 | 88.89 | 0.2593
230 | Cu-Mn-Ce | 金属氧化物 | None | 浸渍法 | Ce(NO3)3·6H2O |  |  | 4h | 550 | 42.9 | 6 | 0.12 | 600 | 240 | 30000 |  | 31.02% |  | Cu:Mn:Ce = 1.5:1.5:7，摩尔比 |  | Cu-Mn-Ce | None | 48.7 | 115.8538066 | 6.1510827 | 13.059057 | 24.71453 | 0.64025 | 1.3015 | 5.5 | 170.75 | 185.1 | 96.51 | 1182.043 | 7.178 | 69.23 | 0.264
231 | Cu-Mn-Ce | 金属氧化物 | None | 浸渍法 | Ce(NO3)3·6H2O |  |  | 4h | 550 | 42.9 | 6 | 0.12 | 600 | 270 | 30000 |  | 61.62% |  |  |  | Cu-Mn-Ce | None | 48.7 | 115.8538066 | 6.1510827 | 13.059057 | 24.71453 | 0.64025 | 1.3015 | 5.5 | 170.75 | 185.1 | 96.51 | 1182.043 | 7.178 | 69.23 | 0.264
232 | Cu-Mn-Ce | 金属氧化物 | None | 浸渍法 | Ce(NO3)3·6H2O |  |  | 4h | 550 | 42.9 | 6 | 0.12 | 600 | 300 | 30000 |  | 77.8% |  |  |  | Cu-Mn-Ce | None | 48.7 | 115.8538066 | 6.1510827 | 13.059057 | 24.71453 | 0.64025 | 1.3015 | 5.5 | 170.75 | 185.1 | 96.51 | 1182.043 | 7.178 | 69.23 | 0.264
233 | Cu-Ce | 金属氧化物 | None | 水热法 | Ce(NO3)3·6H2O |  |  | 4h | 550 | 162.8 | 2.5 | 0.17 | 600 | 240 | 30000 |  | 40.12% |  | Cu0.3Ce0.7，数字为其摩尔比 |  | Cu-Ce | None | 49.3 | 117.145 | 6.194934 | 13.756917 | 25.19048 | 0.8255 | 1.354 | 6.1 | 170 | 182.4 | 97.11 | 1157.836 | 7.427 | 128.21 | 0.2499
234 | Cu-Ce | 金属氧化物 | None | 水热法 | Ce(NO3)3·6H2O |  |  | 4h | 550 | 162.8 | 2.5 | 0.17 | 600 | 270 | 30000 |  | 55.14% |  |  |  | Cu-Ce | None | 49.3 | 117.145 | 6.194934 | 13.756917 | 25.19048 | 0.8255 | 1.354 | 6.1 | 170 | 182.4 | 97.11 | 1157.836 | 7.427 | 128.21 | 0.2499
235 | Cu-Ce | 金属氧化物 | None | 水热法 | Ce(NO3)3·6H2O |  |  | 4h | 550 | 162.8 | 2.5 | 0.17 | 600 | 300 | 30000 |  | 89.03% |  |  |  | Cu-Ce | None | 49.3 | 117.145 | 6.194934 | 13.756917 | 25.19048 | 0.8255 | 1.354 | 6.1 | 170 | 182.4 | 97.11 | 1157.836 | 7.427 | 128.21 | 0.2499
236 | Mn-Ce | 金属氧化物 | None | 水热法 | Ce(NO3)3·6H2O |  |  | 4h | 550 | 113.4 | 2.9 | 0.19 | 600 | 240 | 30000 |  | 17.08% |  | Mn0.3Ce0.7，数字为其摩尔比 |  | Mn-Ce | None | 48.1 | 114.5626132 | 6.1072314 | 12.361197 | 24.23858 | 0.455 | 1.249 | 4.9 | 171.5 | 187.8 | 95.91 | 1206.25 | 6.929 | 10.25 | 0.2781
237 | Mn-Ce | 金属氧化物 | None | 水热法 | Ce(NO3)3·6H2O |  |  | 4h | 550 | 113.4 | 2.9 | 0.19 | 600 | 270 | 30000 |  | 39.84% |  |  |  | Mn-Ce | None | 48.1 | 114.5626132 | 6.1072314 | 12.361197 | 24.23858 | 0.455 | 1.249 | 4.9 | 171.5 | 187.8 | 95.91 | 1206.25 | 6.929 | 10.25 | 0.2781
238 | Mn-Ce | 金属氧化物 | None | 水热法 | Ce(NO3)3·6H2O |  |  | 4h | 550 | 113.4 | 2.9 | 0.19 | 600 | 300 | 30000 |  | 61.54% |  |  |  | Mn-Ce | None | 48.1 | 114.5626132 | 6.1072314 | 12.361197 | 24.23858 | 0.455 | 1.249 | 4.9 | 171.5 | 187.8 | 95.91 | 1206.25 | 6.929 | 10.25 | 0.2781
239 | Ru/CeO2 | 金属氧化物 | CeO2 | 浸渍法 | Ce(NO3)3·6H2O | 3h | 350 | 4h | 400 | 58 | 22.1 | 0.19 | 1000 | 200 | 30000 |  | 27.26% |  | Ru的负载量计算为0.4%(重量比)，0.5 g CeO2； Ru/(Ru + Ce)=0.016(r) | 1区 | Ru/CeO2 | CeO2 | 57.776 | 139.491264 | 5.5677504 | 11.048864 | 20.3297616 | 0.6564 | 1.13728 | 4.064 | 184.12 | 203.072 | 113.5592 | 1096.694 | 6.85528 | 12.9912 | 0.192736
240 | Ru/CeO2 | 金属氧化物 | CeO2 | 浸渍法 | Ce(NO3)3·6H2O | 3h | 350 | 4h | 400 | 58 | 22.1 | 0.19 | 1000 | 250 | 30000 |  | 65.59% |  |  |  | Ru/CeO2 | CeO2 | 57.776 | 139.491264 | 5.5677504 | 11.048864 | 20.3297616 | 0.6564 | 1.13728 | 4.064 | 184.12 | 203.072 | 113.5592 | 1096.694 | 6.85528 | 12.9912 | 0.192736
241 | Ru/CeO2 | 金属氧化物 | CeO2 | 浸渍法 | Ce(NO3)3·6H2O | 3h | 350 | 4h | 400 | 58 | 22.1 | 0.19 | 1000 | 300 | 30000 |  | 95.23% |  |  |  | Ru/CeO2 | CeO2 | 57.776 | 139.491264 | 5.5677504 | 11.048864 | 20.3297616 | 0.6564 | 1.13728 | 4.064 | 184.12 | 203.072 | 113.5592 | 1096.694 | 6.85528 | 12.9912 | 0.192736
242 | Ru/CeO2 | 金属氧化物 | CeO2 | 浸渍法 | Ce(NO3)3·6H2O | 3h | 350 | 4h | 400 | 21 | 18.6 | 0.11 | 1000 | 200 | 30000 |  | 7.15% |  | Ru的负载量计算为0.4%(重量比)，0.5 g CeO2； Ru/(Ru + Ce)=0.029(c) |  | Ru/CeO2 | CeO2 | 57.594 | 138.983666 | 5.5914351 | 11.124316 | 20.4373054 | 0.6616 | 1.15132 | 4.116 | 183.405 | 202.318 | 112.9573 | 1116.636 | 6.92457 | 14.3653 | 0.193334
243 | Ru/CeO2 | 金属氧化物 | CeO2 | 浸渍法 | Ce(NO3)3·6H2O | 3h | 350 | 4h | 400 | 21 | 18.6 | 0.11 | 1000 | 250 | 30000 |  | 50.05% |  |  |  | Ru/CeO2 | CeO2 | 57.594 | 138.983666 | 5.5914351 | 11.124316 | 20.4373054 | 0.6616 | 1.15132 | 4.116 | 183.405 | 202.318 | 112.9573 | 1116.636 | 6.92457 | 14.3653 | 0.193334
244 | Ru/CeO2 | 金属氧化物 | CeO2 | 浸渍法 | Ce(NO3)3·6H2O | 3h | 350 | 4h | 400 | 21 | 18.6 | 0.11 | 1000 | 300 | 30000 |  | 87.04% |  |  |  | Ru/CeO2 | CeO2 | 57.594 | 138.983666 | 5.5914351 | 11.124316 | 20.4373054 | 0.6616 | 1.15132 | 4.116 | 183.405 | 202.318 | 112.9573 | 1116.636 | 6.92457 | 14.3653 | 0.193334
245 | Ru/CeO2 | 金属氧化物 | CeO2 | 浸渍法 | Ce(NO3)3·6H2O | 3h | 350 | 4h | 400 | 18 | 24.8 | 0..05 | 1000 | 200 | 30000 |  | 1.24% |  | Ru的负载量计算为0.4%(重量比)，0.5 g CeO2； Ru/(Ru + Ce)=0.005(o) |  | Ru/CeO2 | CeO2 | 57.93 | 139.92077 | 5.5477095 | 10.98502 | 20.238763 | 0.652 | 1.1254 | 4.02 | 184.725 | 203.71 | 114.0685 | 1079.82 | 6.79665 | 11.8285 | 0.19223
246 | Ru/CeO2 | 金属氧化物 | CeO2 | 浸渍法 | Ce(NO3)3·6H2O | 3h | 350 | 4h | 400 | 18 | 24.8 | 0..05 | 1000 | 250 | 30000 |  | 6.58% |  |  |  | Ru/CeO2 | CeO2 | 57.93 | 139.92077 | 5.5477095 | 10.98502 | 20.238763 | 0.652 | 1.1254 | 4.02 | 184.725 | 203.71 | 114.0685 | 1079.82 | 6.79665 | 11.8285 | 0.19223
247 | Ru/CeO2 | 金属氧化物 | CeO2 | 浸渍法 | Ce(NO3)3·6H2O | 3h | 350 | 4h | 400 | 18 | 24.8 | 0..05 | 1000 | 300 | 30000 |  | 30.03% |  |  |  | Ru/CeO2 | CeO2 | 57.93 | 139.92077 | 5.5477095 | 10.98502 | 20.238763 | 0.652 | 1.1254 | 4.02 | 184.725 | 203.71 | 114.0685 | 1079.82 | 6.79665 | 11.8285 | 0.19223
248 | Co–Ce | 金属氧化物 | None | 共沉淀法 | Ce(NO3)3·6H2O |  |  | 4h | 550 | 46.6 | 3.1 | 0.035 | 1000 | 200 | 20000 |  | 30.74% |  | Co∶Ce= 1∶3的摩尔比 |  | Co–Ce | None | 50.25 | 119.8202985 | 6.1242025 | 12.4881 | 23.52305 | 0.653064115 | 1.31 | 5.25 | 172.5 | 187.5 | 101.975 | 1246.15 | 7.2925 | 33.475 | 0.24925
249 | Co–Ce | 金属氧化物 | None | 共沉淀法 | Ce(NO3)3·6H2O |  |  | 4h | 550 | 46.6 | 3.1 | 0.035 | 1000 | 250 | 20000 |  | 64.89% |  |  |  | Co–Ce | None | 50.25 | 119.8202985 | 6.1242025 | 12.4881 | 23.52305 | 0.653064115 | 1.31 | 5.25 | 172.5 | 187.5 | 101.975 | 1246.15 | 7.2925 | 33.475 | 0.24925
250 | Co–Ce | 金属氧化物 | None | 共沉淀法 | Ce(NO3)3·6H2O |  |  | 4h | 550 | 46.6 | 3.1 | 0.035 | 1000 | 300 | 20000 |  | 66.92% |  |  |  | Co–Ce | None | 50.25 | 119.8202985 | 6.1242025 | 12.4881 | 23.52305 | 0.653064115 | 1.31 | 5.25 | 172.5 | 187.5 | 101.975 | 1246.15 | 7.2925 | 33.475 | 0.24925
251 | Co–Ce-La | 金属氧化物 | None | 共沉淀法 | Ce(NO3)3·6H2O |  |  | 4h | 550 | 39.2 | 3.6 | 0.036 | 1000 | 200 | 20000 |  | 21.52% |  | Co∶Ce∶La = 1∶2∶1的摩尔比 |  | Co–Ce-La | None | 50 | 119.517666 | 6.1337775 | 12.54534 | 23.268025 | 0.608064115 | 1.305 | 5 | 175 | 188.25 | 103.8 | 1276.4 | 7.1375 | 34 | 0.25
252 | Co–Ce-La | 金属氧化物 | None | 共沉淀法 | Ce(NO3)3·6H2O |  |  | 4h | 550 | 39.2 | 3.6 | 0.036 | 1000 | 250 | 20000 |  | 57.83% |  |  |  | Co–Ce-La | None | 50 | 119.517666 | 6.1337775 | 12.54534 | 23.268025 | 0.608064115 | 1.305 | 5 | 175 | 188.25 | 103.8 | 1276.4 | 7.1375 | 34 | 0.25
253 | Co–Ce-La | 金属氧化物 | None | 共沉淀法 | Ce(NO3)3·6H2O |  |  | 4h | 550 | 39.2 | 3.6 | 0.036 | 1000 | 300 | 20000 |  | 86.45% |  |  |  | Co–Ce-La | None | 50 | 119.517666 | 6.1337775 | 12.54534 | 23.268025 | 0.608064115 | 1.305 | 5 | 175 | 188.25 | 103.8 | 1276.4 | 7.1375 | 34 | 0.25
254 | Co–Ce-Pr | 金属氧化物 | None | 共沉淀法 | Ce(NO3)3·6H2O |  |  | 4h | 550 | 29 | 3.4 | 0.024 | 1000 | 200 | 20000 |  | 25.55% |  | Co∶Ce∶Pr = 1∶2∶1的摩尔比 |  | Co–Ce-Pr | None | 50.5 | 120.0182135 | 6.1071025 | 12.40685 | 23.879625 | 0.731064115 | 1.3125 | 5.5 | 172.5 | 187.25 | 102.875 | 1279.15 | 7.29325 | 33.775 | 0.2495
255 | Co–Ce-Pr | 金属氧化物 | None | 共沉淀法 | Ce(NO3)3·6H2O |  |  | 4h | 550 | 29 | 3.4 | 0.024 | 1000 | 250 | 20000 |  | 50.44% |  |  |  | Co–Ce-Pr | None | 50.5 | 120.0182135 | 6.1071025 | 12.40685 | 23.879625 | 0.731064115 | 1.3125 | 5.5 | 172.5 | 187.25 | 102.875 | 1279.15 | 7.29325 | 33.775 | 0.2495
256 | Co–Ce-Pr | 金属氧化物 | None | 共沉淀法 | Ce(NO3)3·6H2O |  |  | 4h | 550 | 29 | 3.4 | 0.024 | 1000 | 300 | 20000 |  | 73.7% |  |  |  | Co–Ce-Pr | None | 50.5 | 120.0182135 | 6.1071025 | 12.40685 | 23.879625 | 0.731064115 | 1.3125 | 5.5 | 172.5 | 187.25 | 102.875 | 1279.15 | 7.29325 | 33.775 | 0.2495
257 | Co–Ce-Nd | 金属氧化物 | None | 共沉淀法 | Ce(NO3)3·6H2O |  |  | 4h | 550 | 45.7 | 3.7 | 0.041 | 1000 | 200 | 20000 |  | 23.12% |  | Co∶Ce∶Nd = 1∶2∶1的摩尔比 |  | Co–Ce-Nd | None | 50.75 | 120.8517985 | 6.1208025 | 12.44485 | 23.9962 | 0.969564115 | 1.315 | 5.75 | 172.5 | 186.75 | 102.475 | 1300.4 | 7.3525 | 34.9 | 0.24875
258 | Co–Ce-Nd | 金属氧化物 | None | 共沉淀法 | Ce(NO3)3·6H2O |  |  | 4h | 550 | 45.7 | 3.7 | 0.041 | 1000 | 250 | 20000 |  | 54.21% |  |  |  | Co–Ce-Nd | None | 50.75 | 120.8517985 | 6.1208025 | 12.44485 | 23.9962 | 0.969564115 | 1.315 | 5.75 | 172.5 | 186.75 | 102.475 | 1300.4 | 7.3525 | 34.9 | 0.24875
259 | Co–Ce-Nd | 金属氧化物 | None | 共沉淀法 | Ce(NO3)3·6H2O |  |  | 4h | 550 | 45.7 | 3.7 | 0.041 | 1000 | 300 | 20000 |  | 80.24% |  |  |  | Co–Ce-Nd | None | 50.75 | 120.8517985 | 6.1208025 | 12.44485 | 23.9962 | 0.969564115 | 1.315 | 5.75 | 172.5 | 186.75 | 102.475 | 1300.4 | 7.3525 | 34.9 | 0.24875
260 | Co–Ce-Y | 金属氧化物 | None | 共沉淀法 | Ce(NO3)3·6H2O |  |  | 4h | 550 | 46.3 | 5.1 | 0.054 | 1000 | 200 | 20000 |  | 39.37% |  | Co∶Ce∶Y = 1∶2∶1的摩尔比 |  | Co–Ce-Y | None | 45.5 | 107.0177585 | 6.2938675 | 12.805 | 23.6048025 | 0.567314115 | 1.335 | 5 | 171.25 | 184 | 98.875 | 1426.9 | 6.7175 | 34.9 | 1.31875
261 | Co–Ce-Y | 金属氧化物 | None | 共沉淀法 | Ce(NO3)3·6H2O |  |  | 4h | 550 | 46.3 | 5.1 | 0.054 | 1000 | 250 | 20000 |  | 85.83% |  |  |  | Co–Ce-Y | None | 45.5 | 107.0177585 | 6.2938675 | 12.805 | 23.6048025 | 0.567314115 | 1.335 | 5 | 171.25 | 184 | 98.875 | 1426.9 | 6.7175 | 34.9 | 1.31875
262 | Co–Ce-Y | 金属氧化物 | None | 共沉淀法 | Ce(NO3)3·6H2O |  |  | 4h | 550 | 46.3 | 5.1 | 0.054 | 1000 | 300 | 20000 |  | 98.53% |  |  |  | Co–Ce-Y | None | 45.5 | 107.0177585 | 6.2938675 | 12.805 | 23.6048025 | 0.567314115 | 1.335 | 5 | 171.25 | 184 | 98.875 | 1426.9 | 6.7175 | 34.9 | 1.31875
263 | Ce-Nb-Ti | 金属氧化物 | TiO2 | 浸渍法 | Ce(NO3)3·6H2O |  |  | 4h | 450 | 71.2114 | 10.7961 | 0.203663 | 100 | 240 | 46000 |  | 31.32% | 24.97% | 0.810 g草酸铌水合物，1.009克Ce(NO3)3·6H2O，1.400 g TiO2 质量比为M(Nb)Ox: CeO2: TiO2 = 1: 2: 7 | 选择性是COx的选择性 | Ce-Nb-Ti | TiO2 | 27.29 | 61.1671459 | 6.6814239 | 13.33947 | 26.5177162 | 0.20049842 | 1.498 | 4.07 | 145.3 | 165.12 | 66.663 | 1903.83 | 5.03952 | 22.96 | 0.46853
264 | Ce-Nb-Ti | 金属氧化物 | TiO2 | 浸渍法 | Ce(NO3)3·6H2O |  |  | 4h | 450 | 71.2114 | 10.7961 | 0.203663 | 100 | 300 | 46000 |  | 68.18% | 74.82% |  |  | Ce-Nb-Ti | TiO2 | 27.29 | 61.1671459 | 6.6814239 | 13.33947 | 26.5177162 | 0.20049842 | 1.498 | 4.07 | 145.3 | 165.12 | 66.663 | 1903.83 | 5.03952 | 22.96 | 0.46853
265 | Ce-Nb-Ti | 金属氧化物 | TiO2 | 浸渍法 | Ce(NO3)3·6H2O |  |  | 4h | 450 | 71.2114 | 10.7961 | 0.203663 | 100 | 360 | 46000 |  | 94.26% | 86.61% |  |  | Ce-Nb-Ti | TiO2 | 27.29 | 61.1671459 | 6.6814239 | 13.33947 | 26.5177162 | 0.20049842 | 1.498 | 4.07 | 145.3 | 165.12 | 66.663 | 1903.83 | 5.03952 | 22.96 | 0.46853
266 | Ce-Ti | 金属氧化物 | TiO2 | 浸渍法 | Ce(NO3)3·6H2O |  |  | 4h | 450 | 62.9592 | 13.1423 | 0.240822 | 100 | 240 | 46000 |  | 29% | 35.25% | 质量比CeO2: TiO2 = 2: 7 |  | Ce-Ti | TiO2 | 26.32 | 58.93688 | 6.6733776 | 13.26116 | 26.6163928 | 0.14752 | 1.4896 | 4 | 145.4 | 165.28 | 66.956 | 1838.63 | 4.77768 | 20.628 | 0.48328
267 | Ce-Ti | 金属氧化物 | TiO2 | 浸渍法 | Ce(NO3)3·6H2O |  |  | 4h | 450 | 62.9592 | 13.1423 | 0.240822 | 100 | 300 | 46000 |  | 32.43% | 40.08% |  |  | Ce-Ti | TiO2 | 26.32 | 58.93688 | 6.6733776 | 13.26116 | 26.6163928 | 0.14752 | 1.4896 | 4 | 145.4 | 165.28 | 66.956 | 1838.63 | 4.77768 | 20.628 | 0.48328
268 | Ce-Ti | 金属氧化物 | TiO2 | 浸渍法 | Ce(NO3)3·6H2O |  |  | 4h | 450 | 62.9592 | 13.1423 | 0.240822 | 100 | 360 | 46000 |  | 42.4% | 63.75% |  |  | Ce-Ti | TiO2 | 26.32 | 58.93688 | 6.6733776 | 13.26116 | 26.6163928 | 0.14752 | 1.4896 | 4 | 145.4 | 165.28 | 66.956 | 1838.63 | 4.77768 | 20.628 | 0.48328
269 | Ce-W-Ti | 金属氧化物 | TiO2 | 浸渍法 | Ce(NO3)3·6H2O |  |  | 4h | 450 | 62.3136 | 13.376 | 0.22813 | 100 | 240 | 46000 |  | 29.2% | 17.13% | 0.213 g偏钨酸铵水合物，1.009克Ce(NO3)3·6H2O，1.400 g TiO2 质量比为M(W)Ox: CeO2: TiO2 = 1: 2: 7 |  | Ce-W-Ti | TiO2 | 28.04 | 63.45331 | 6.7277092 | 13.399135 | 26.6296675 | 0.1713004 | 1.5002 | 4.08 | 144.75 | 164.92 | 66.398 | 1917.1 | 5.3468 | 26.778 | 0.47095
270 | Ce-W-Ti | 金属氧化物 | TiO2 | 浸渍法 | Ce(NO3)3·6H2O |  |  | 4h | 450 | 62.3136 | 13.376 | 0.22813 | 100 | 300 | 46000 |  | 60.11% | 63.79% |  |  | Ce-W-Ti | TiO2 | 28.04 | 63.45331 | 6.7277092 | 13.399135 | 26.6296675 | 0.1713004 | 1.5002 | 4.08 | 144.75 | 164.92 | 66.398 | 1917.1 | 5.3468 | 26.778 | 0.47095
271 | Ce-W-Ti | 金属氧化物 | TiO2 | 浸渍法 | Ce(NO3)3·6H2O |  |  | 4h | 450 | 62.3136 | 13.376 | 0.22813 | 100 | 360 | 46000 |  | 92.87% | 82.07% |  |  | Ce-W-Ti | TiO2 | 28.04 | 63.45331 | 6.7277092 | 13.399135 | 26.6296675 | 0.1713004 | 1.5002 | 4.08 | 144.75 | 164.92 | 66.398 | 1917.1 | 5.3468 | 26.778 | 0.47095
272 | Ce-Mo-Ti | 金属氧化物 | TiO2 | 浸渍法 | Ce(NO3)3·6H2O |  |  | 4h | 450 | 63.9791 | 12.3632 | 0.220906 | 100 | 240 | 46000 |  | 23.33% | 11.84% | 0.245 g钼酸铵四水合物，1.009克Ce(NO3)3·6H2O，1.400 g TiO2 质量比为M(Mo)Ox: CeO2: TiO2 = 1: 2: 7 |  | Ce-Mo-Ti | TiO2 | 27.36 | 61.3802 | 6.7047745 | 13.46827 | 26.6640162 | 0.18864 | 1.5372 | 4.14 | 145.3 | 164.42 | 66.313 | 1913.98 | 5.15362 | 28.931 | 0.46755
273 | Ce-Mo-Ti | 金属氧化物 | TiO2 | 浸渍法 | Ce(NO3)3·6H2O |  |  | 4h | 450 | 63.9791 | 12.3632 | 0.220906 | 100 | 300 | 46000 |  | 42.41% | 49.54% |  |  | Ce-Mo-Ti | TiO2 | 27.36 | 61.3802 | 6.7047745 | 13.46827 | 26.6640162 | 0.18864 | 1.5372 | 4.14 | 145.3 | 164.42 | 66.313 | 1913.98 | 5.15362 | 28.931 | 0.46755
274 | Ce-Mo-Ti | 金属氧化物 | TiO2 | 浸渍法 | Ce(NO3)3·6H2O |  |  | 4h | 450 | 63.9791 | 12.3632 | 0.220906 | 100 | 360 | 46000 |  | 79.54% | 74.94% |  |  | Ce-Mo-Ti | TiO2 | 27.36 | 61.3802 | 6.7047745 | 13.46827 | 26.6640162 | 0.18864 | 1.5372 | 4.14 | 145.3 | 164.42 | 66.313 | 1913.98 | 5.15362 | 28.931 | 0.46755
275 | La-Ce-Co | 金属氧化物 | None | 反应研磨法 | Ce(NO3)3·6H2O |  |  | 2h | 700 | 15 | 3.442 | None | 1000 | 300 |  | 60000 | 34.77% |  | La：Ce：Co = 1：0：1，摩尔比 |  | La-Ce-Co | None
276 | La-Ce-Co | 金属氧化物 | None | 反应研磨法 | Ce(NO3)3·6H2O |  |  | 2h | 700 | 15 | 3.442 | None | 1000 | 350 |  | 60000 | 39.29% |  |  |  | La-Ce-Co | None
277 | La-Ce-Co | 金属氧化物 | None | 反应研磨法 | Ce(NO3)3·6H2O |  |  | 2h | 700 | 15 | 3.442 | None | 1000 | 400 |  | 60000 | 41.45% |  |  |  | La-Ce-Co | None
278 | La-Ce-Co | 金属氧化物 | None | 反应研磨法 | Ce(NO3)3·6H2O |  |  | 2h | 700 | 7 | 3.425 | None | 1000 | 300 |  | 60000 | 21.22% |  | La：Ce：Co = 0.95：0.05：1，摩尔比 |  | La-Ce-Co | None | 42.025 | 98.94959525 | 6.7279975 | 14.128956 | 26.3641525 | 0.57062823 | 1.4905 | 6.025 | 164.75 | 172.425 | 93.1175 | 1477.625 | 7.5205 | 56.6475 | 0.307925
279 | La-Ce-Co | 金属氧化物 | None | 反应研磨法 | Ce(NO3)3·6H2O |  |  | 2h | 700 | 7 | 3.425 | None | 1000 | 350 |  | 60000 | 33.2% |  |  |  | La-Ce-Co | None | 42.025 | 98.94959525 | 6.7279975 | 14.128956 | 26.3641525 | 0.57062823 | 1.4905 | 6.025 | 164.75 | 172.425 | 93.1175 | 1477.625 | 7.5205 | 56.6475 | 0.307925
280 | La-Ce-Co | 金属氧化物 | None | 反应研磨法 | Ce(NO3)3·6H2O |  |  | 2h | 700 | 7 | 3.425 | None | 1000 | 400 |  | 60000 | 69.25% |  |  |  | La-Ce-Co | None | 42.025 | 98.94959525 | 6.7279975 | 14.128956 | 26.3641525 | 0.57062823 | 1.4905 | 6.025 | 164.75 | 172.425 | 93.1175 | 1477.625 | 7.5205 | 56.6475 | 0.307925
281 | La-Ce-Co | 金属氧化物 | None | 反应研磨法 | Ce(NO3)3·6H2O |  |  | 2h | 700 | 8 | 7.348 | None | 1000 | 300 |  | 60000 | 8.64% |  | La：Ce：Co = 0.9：0.1：1，摩尔比 |  | La-Ce-Co | None | 42.05 | 98.9798585 | 6.72704 | 14.123232 | 26.389655 | 0.57512823 | 1.491 | 6.05 | 164.5 | 172.35 | 92.935 | 1474.6 | 7.536 | 56.595 | 0.30785
282 | La-Ce-Co | 金属氧化物 | None | 反应研磨法 | Ce(NO3)3·6H2O |  |  | 2h | 700 | 8 | 7.348 | None | 1000 | 350 |  | 60000 | 12.48% |  |  |  | La-Ce-Co | None | 42.05 | 98.9798585 | 6.72704 | 14.123232 | 26.389655 | 0.57512823 | 1.491 | 6.05 | 164.5 | 172.35 | 92.935 | 1474.6 | 7.536 | 56.595 | 0.30785
283 | La-Ce-Co | 金属氧化物 | None | 反应研磨法 | Ce(NO3)3·6H2O |  |  | 2h | 700 | 8 | 7.348 | None | 1000 | 400 |  | 60000 | 75.54% |  |  |  | La-Ce-Co | None | 42.05 | 98.9798585 | 6.72704 | 14.123232 | 26.389655 | 0.57512823 | 1.491 | 6.05 | 164.5 | 172.35 | 92.935 | 1474.6 | 7.536 | 56.595 | 0.30785
284 | La-Ce-Co | 金属氧化物 | None | 反应研磨法 | Ce(NO3)3·6H2O |  |  | 2h | 700 | 7 | 5.864 | None | 1000 | 300 |  | 60000 | 23.28% |  | La：Ce：Co = 0.8：0.2：1，摩尔比 |  | La-Ce-Co | None | 42.1 | 99.040385 | 6.725125 | 14.111784 | 26.44066 | 0.58412823 | 1.492 | 6.1 | 164 | 172.2 | 92.57 | 1468.55 | 7.567 | 56.49 | 0.3077
285 | La-Ce-Co | 金属氧化物 | None | 反应研磨法 | Ce(NO3)3·6H2O |  |  | 2h | 700 | 7 | 5.864 | None | 1000 | 350 |  | 60000 | 30.35% |  |  |  | La-Ce-Co | None | 42.1 | 99.040385 | 6.725125 | 14.111784 | 26.44066 | 0.58412823 | 1.492 | 6.1 | 164 | 172.2 | 92.57 | 1468.55 | 7.567 | 56.49 | 0.3077
286 | La-Ce-Co | 金属氧化物 | None | 反应研磨法 | Ce(NO3)3·6H2O |  |  | 2h | 700 | 7 | 5.864 | None | 1000 | 400 |  | 60000 | 37.62% |  |  |  | La-Ce-Co | None | 42.1 | 99.040385 | 6.725125 | 14.111784 | 26.44066 | 0.58412823 | 1.492 | 6.1 | 164 | 172.2 | 92.57 | 1468.55 | 7.567 | 56.49 | 0.3077
287 | La-Ce-Co | 金属氧化物 | None | 反应研磨法 | Ce(NO3)3·6H2O |  |  | 2h | 700 | 6 | 3.588 | None | 1000 | 300 |  | 60000 | 29.47% |  | La：Ce：Co = 0.5：0.5：1，摩尔比 |  | La-Ce-Co | None | 42.25 | 99.2219645 | 6.71938 | 14.07744 | 26.593675 | 0.61112823 | 1.495 | 6.25 | 162.5 | 171.75 | 91.475 | 1450.4 | 7.66 | 56.175 | 0.30725
288 | La-Ce-Co | 金属氧化物 | None | 反应研磨法 | Ce(NO3)3·6H2O |  |  | 2h | 700 | 6 | 3.588 | None | 1000 | 350 |  | 60000 | 31.83% |  |  |  | La-Ce-Co | None | 42.25 | 99.2219645 | 6.71938 | 14.07744 | 26.593675 | 0.61112823 | 1.495 | 6.25 | 162.5 | 171.75 | 91.475 | 1450.4 | 7.66 | 56.175 | 0.30725
289 | La-Ce-Co | 金属氧化物 | None | 反应研磨法 | Ce(NO3)3·6H2O |  |  | 2h | 700 | 6 | 3.588 | None | 1000 | 400 |  | 60000 | 42.24% |  |  |  | La-Ce-Co | None | 42.25 | 99.2219645 | 6.71938 | 14.07744 | 26.593675 | 0.61112823 | 1.495 | 6.25 | 162.5 | 171.75 | 91.475 | 1450.4 | 7.66 | 56.175 | 0.30725
290 | La-Ce-Co | 金属氧化物 | None | 溶胶-凝胶法 | Ce(NO3)3·6H2O |  |  | 2h | 700 | 11 | 7.699 | None | 1000 | 300 |  | 60000 | 28.05% |  | La：Ce：Co = 1：0：1，摩尔比 |  | La-Ce-Co | None
291 | La-Ce-Co | 金属氧化物 | None | 溶胶-凝胶法 | Ce(NO3)3·6H2O |  |  | 2h | 700 | 11 | 7.699 | None | 1000 | 350 |  | 60000 | 48.13% |  |  |  | La-Ce-Co | None
292 | La-Ce-Co | 金属氧化物 | None | 溶胶-凝胶法 | Ce(NO3)3·6H2O |  |  | 2h | 700 | 11 | 7.699 | None | 1000 | 400 |  | 60000 | 68.6% |  |  |  | La-Ce-Co | None
293 | La-Ce-Co | 金属氧化物 | None | 溶胶-凝胶法 | Ce(NO3)3·6H2O |  |  | 2h | 700 | 4 | 13.607 | None | 1000 | 300 |  | 60000 | 43.99% |  | La：Ce：Co = 0.95：0.05：1，摩尔比 |  | La-Ce-Co | None | 42.025 | 98.94959525 | 6.7279975 | 14.128956 | 26.3641525 | 0.57062823 | 1.4905 | 6.025 | 164.75 | 172.425 | 93.1175 | 1477.625 | 7.5205 | 56.6475 | 0.307925
294 | La-Ce-Co | 金属氧化物 | None | 溶胶-凝胶法 | Ce(NO3)3·6H2O |  |  | 2h | 700 | 4 | 13.607 | None | 1000 | 350 |  | 60000 | 66.93% |  |  |  | La-Ce-Co | None | 42.025 | 98.94959525 | 6.7279975 | 14.128956 | 26.3641525 | 0.57062823 | 1.4905 | 6.025 | 164.75 | 172.425 | 93.1175 | 1477.625 | 7.5205 | 56.6475 | 0.307925
295 | La-Ce-Co | 金属氧化物 | None | 溶胶-凝胶法 | Ce(NO3)3·6H2O |  |  | 2h | 700 | 4 | 13.607 | None | 1000 | 400 |  | 60000 | 84.94% |  |  |  | La-Ce-Co | None | 42.025 | 98.94959525 | 6.7279975 | 14.128956 | 26.3641525 | 0.57062823 | 1.4905 | 6.025 | 164.75 | 172.425 | 93.1175 | 1477.625 | 7.5205 | 56.6475 | 0.307925
296 | La-Ce-Co | 金属氧化物 | None | 溶胶-凝胶法 | Ce(NO3)3·6H2O |  |  | 2h | 700 | 5 | 12.819 | None | 1000 | 300 |  | 60000 | 26.28% |  | La：Ce：Co = 0.9：0.1：1，摩尔比 |  | La-Ce-Co | None | 42.05 | 98.9798585 | 6.72704 | 14.123232 | 26.389655 | 0.57512823 | 1.491 | 6.05 | 164.5 | 172.35 | 92.935 | 1474.6 | 7.536 | 56.595 | 0.30785
297 | La-Ce-Co | 金属氧化物 | None | 溶胶-凝胶法 | Ce(NO3)3·6H2O |  |  | 2h | 700 | 5 | 12.819 | None | 1000 | 350 |  | 60000 | 38.88% |  |  |  | La-Ce-Co | None | 42.05 | 98.9798585 | 6.72704 | 14.123232 | 26.389655 | 0.57512823 | 1.491 | 6.05 | 164.5 | 172.35 | 92.935 | 1474.6 | 7.536 | 56.595 | 0.30785
298 | La-Ce-Co | 金属氧化物 | None | 溶胶-凝胶法 | Ce(NO3)3·6H2O |  |  | 2h | 700 | 5 | 12.819 | None | 1000 | 400 |  | 60000 | 55.31% |  |  |  | La-Ce-Co | None | 42.05 | 98.9798585 | 6.72704 | 14.123232 | 26.389655 | 0.57512823 | 1.491 | 6.05 | 164.5 | 172.35 | 92.935 | 1474.6 | 7.536 | 56.595 | 0.30785
299 | La-Ce-Co | 金属氧化物 | None | 溶胶-凝胶法 | Ce(NO3)3·6H2O |  |  | 2h | 700 | 4 | 12.306 | None | 1000 | 300 |  | 60000 | 39.86% |  | La：Ce：Co = 0.8：0.2：1，摩尔比 |  | La-Ce-Co | None | 42.1 | 99.040385 | 6.725125 | 14.111784 | 26.44066 | 0.58412823 | 1.492 | 6.1 | 164 | 172.2 | 92.57 | 1468.55 | 7.567 | 56.49 | 0.3077
300 | La-Ce-Co | 金属氧化物 | None | 溶胶-凝胶法 | Ce(NO3)3·6H2O |  |  | 2h | 700 | 4 | 12.306 | None | 1000 | 350 |  | 60000 | 56.89% |  |  |  | La-Ce-Co | None | 42.1 | 99.040385 | 6.725125 | 14.111784 | 26.44066 | 0.58412823 | 1.492 | 6.1 | 164 | 172.2 | 92.57 | 1468.55 | 7.567 | 56.49 | 0.3077
301 | La-Ce-Co | 金属氧化物 | None | 溶胶-凝胶法 | Ce(NO3)3·6H2O |  |  | 2h | 700 | 4 | 12.306 | None | 1000 | 400 |  | 60000 | 67.22% |  |  |  | La-Ce-Co | None | 42.1 | 99.040385 | 6.725125 | 14.111784 | 26.44066 | 0.58412823 | 1.492 | 6.1 | 164 | 172.2 | 92.57 | 1468.55 | 7.567 | 56.49 | 0.3077
302 | La-Ce-Co | 金属氧化物 | None | 溶胶-凝胶法 | Ce(NO3)3·6H2O |  |  | 2h | 700 | 6 | 10.097 | None | 1000 | 300 |  | 60000 | 29.33% |  | La：Ce：Co = 0.5：0.5：1，摩尔比 |  | La-Ce-Co | None | 42.25 | 99.2219645 | 6.71938 | 14.07744 | 26.593675 | 0.61112823 | 1.495 | 6.25 | 162.5 | 171.75 | 91.475 | 1450.4 | 7.66 | 56.175 | 0.30725
303 | La-Ce-Co | 金属氧化物 | None | 溶胶-凝胶法 | Ce(NO3)3·6H2O |  |  | 2h | 700 | 6 | 10.097 | None | 1000 | 350 |  | 60000 | 32.38% |  |  |  | La-Ce-Co | None | 42.25 | 99.2219645 | 6.71938 | 14.07744 | 26.593675 | 0.61112823 | 1.495 | 6.25 | 162.5 | 171.75 | 91.475 | 1450.4 | 7.66 | 56.175 | 0.30725
304 | La-Ce-Co | 金属氧化物 | None | 溶胶-凝胶法 | Ce(NO3)3·6H2O |  |  | 2h | 700 | 6 | 10.097 | None | 1000 | 400 |  | 60000 | 40.65% |  |  |  | La-Ce-Co | None | 42.25 | 99.2219645 | 6.71938 | 14.07744 | 26.593675 | 0.61112823 | 1.495 | 6.25 | 162.5 | 171.75 | 91.475 | 1450.4 | 7.66 | 56.175 | 0.30725
305 | Ce-V/Ti-GO（石墨烯） | 金属氧化物 | Ti-GO | 溶胶-凝胶法 | Ce(NO3)3·6H2O |  |  | 3h | 450 | 123.79 | 6.4 | 0.15 | 100 | 200 | 30000 |  | 87.89% |  | 3.78 g Ce(NO3)3·6H2O；34.10 g Ti[O(CH2)3CH3]4；0.07 g GO；NH4VO3 (0.64 g Ce：V：C：Ti摩尔比为6.96：1.01：1.66：24.55(%) |  | Ce-V/Ti-GO（石墨烯） | Ti-GO | 29.95 | 68.254015 | 6.54196761 | 13.030965 | 25.9415435 | 0.218 | 1.4503 | 4.03 | 149.75 | 169.47 | 71.586 | 1758.73 | 5.0489 | 19.832 | 0.44916
306 | Ce-V/Ti-GO（石墨烯） | 金属氧化物 | Ti-GO | 溶胶-凝胶法 | Ce(NO3)3·6H2O |  |  | 3h | 450 | 123.79 | 6.4 | 0.15 | 100 | 250 | 30000 |  | 96.24% |  |  |  | Ce-V/Ti-GO（石墨烯） | Ti-GO | 29.95 | 68.254015 | 6.54196761 | 13.030965 | 25.9415435 | 0.218 | 1.4503 | 4.03 | 149.75 | 169.47 | 71.586 | 1758.73 | 5.0489 | 19.832 | 0.44916
307 | Ce-V/Ti-GO（石墨烯） | 金属氧化物 | Ti-GO | 溶胶-凝胶法 | Ce(NO3)3·6H2O |  |  | 3h | 450 | 123.79 | 6.4 | 0.15 | 100 | 300 | 30000 |  | 99.9% |  |  |  | Ce-V/Ti-GO（石墨烯） | Ti-GO | 29.95 | 68.254015 | 6.54196761 | 13.030965 | 25.9415435 | 0.218 | 1.4503 | 4.03 | 149.75 | 169.47 | 71.586 | 1758.73 | 5.0489 | 19.832 | 0.44916
308 | Ce-V/TiO2 | 金属氧化物 | TiO2 | 溶胶-凝胶法 | Ce(NO3)3·6H2O |  |  | 3h | 450 | 95.72 | 6.5 | 0.29 | 100 | 200 | 30000 |  | 63.15% |  | 3.78 g Ce(NO3)3·6H2O；34.10 g Ti[O(CH2)3CH3]4；NH4VO3 (0.64 g Ce：V：Ti摩尔比为5.56：0.91：31(%) |  | Ce-V/TiO2 | TiO2 | 27.42 | 61.76584 | 6.63305334 | 13.203745 | 26.4339513 | 0.17357 | 1.4788 | 4.02 | 146.65 | 166.46 | 68.07 | 1817.3 | 4.87548 | 20.486 | 0.47267
309 | Ce-V/TiO2 | 金属氧化物 | TiO2 | 溶胶-凝胶法 | Ce(NO3)3·6H2O |  |  | 3h | 450 | 95.72 | 6.5 | 0.29 | 100 | 250 | 30000 |  | 76.2% |  |  |  | Ce-V/TiO2 | TiO2 | 27.42 | 61.76584 | 6.63305334 | 13.203745 | 26.4339513 | 0.17357 | 1.4788 | 4.02 | 146.65 | 166.46 | 68.07 | 1817.3 | 4.87548 | 20.486 | 0.47267
310 | Ce-V/TiO2 | 金属氧化物 | TiO2 | 溶胶-凝胶法 | Ce(NO3)3·6H2O |  |  | 3h | 450 | 95.72 | 6.5 | 0.29 | 100 | 300 | 30000 |  | 95.62% |  |  |  | Ce-V/TiO2 | TiO2 | 27.42 | 61.76584 | 6.63305334 | 13.203745 | 26.4339513 | 0.17357 | 1.4788 | 4.02 | 146.65 | 166.46 | 68.07 | 1817.3 | 4.87548 | 20.486 | 0.47267
311 | Mn-Ce | 金属氧化物 | cordierite | 溶胶-凝胶法 | Ce(NO3)3·6H2O |  |  | 7h | 550 | 23.04 | 9.09 | 0.049 | 1000 | 300 | 15000 |  | 9.76% |  | Mn/Ce的摩尔比为1∶1 |  | Mn-Ce | cordierite | 41.5 | 97.527022 | 6.486319 | 13.297995 | 26.9327 | 0.325 | 1.335 | 5.5 | 162.5 | 177 | 83.65 | 1295.65 | 7.035 | 9.55 | 0.3355
312 | Mn-Ce | 金属氧化物 | cordierite | 溶胶-凝胶法 | Ce(NO3)3·6H2O |  |  | 7h | 550 | 23.04 | 9.09 | 0.049 | 1000 | 350 | 15000 |  | 19.07% |  |  |  | Mn-Ce | cordierite | 41.5 | 97.527022 | 6.486319 | 13.297995 | 26.9327 | 0.325 | 1.335 | 5.5 | 162.5 | 177 | 83.65 | 1295.65 | 7.035 | 9.55 | 0.3355
313 | Mn-Ce | 金属氧化物 | cordierite | 溶胶-凝胶法 | Ce(NO3)3·6H2O |  |  | 7h | 550 | 23.04 | 9.09 | 0.049 | 1000 | 400 | 15000 |  | 36.47% |  |  |  | Mn-Ce | cordierite | 41.5 | 97.527022 | 6.486319 | 13.297995 | 26.9327 | 0.325 | 1.335 | 5.5 | 162.5 | 177 | 83.65 | 1295.65 | 7.035 | 9.55 | 0.3355
314 | Mn-Ce | 金属氧化物 | cordierite | 溶胶-凝胶法 | Ce(NO3)3·6H2O |  |  | 7h | 550 | 23.04 | 9.09 | 0.049 | 1000 | 450 | 15000 |  | 73.5% |  |  |  | Mn-Ce | cordierite | 41.5 | 97.527022 | 6.486319 | 13.297995 | 26.9327 | 0.325 | 1.335 | 5.5 | 162.5 | 177 | 83.65 | 1295.65 | 7.035 | 9.55 | 0.3355
315 | Mn-Ce-La | 金属氧化物 | cordierite | 溶胶-凝胶法 | Ce(NO3)3·6H2O |  |  | 7h | 550 | 12.93 | 14.96 | 0.046 | 1000 | 300 | 15000 |  | 19.73% |  | Mn/Ce的摩尔比为1∶1 La/Mn的摩尔比为1∶2 |  | Mn-Ce-La | cordierite | 44.6 | 105.8027116 | 6.3044352 | 12.875388 | 25.38162 | 0.354 | 1.288 | 5 | 169 | 183 | 91.24 | 1275.15 | 6.858 | 10.32 | 0.3074
316 | Mn-Ce-La | 金属氧化物 | cordierite | 溶胶-凝胶法 | Ce(NO3)3·6H2O |  |  | 7h | 550 | 12.93 | 14.96 | 0.046 | 1000 | 350 | 15000 |  | 30.04% |  |  |  | Mn-Ce-La | cordierite | 44.6 | 105.8027116 | 6.3044352 | 12.875388 | 25.38162 | 0.354 | 1.288 | 5 | 169 | 183 | 91.24 | 1275.15 | 6.858 | 10.32 | 0.3074
317 | Mn-Ce-La | 金属氧化物 | cordierite | 溶胶-凝胶法 | Ce(NO3)3·6H2O |  |  | 7h | 550 | 12.93 | 14.96 | 0.046 | 1000 | 400 | 15000 |  | 39.36% |  |  |  | Mn-Ce-La | cordierite | 44.6 | 105.8027116 | 6.3044352 | 12.875388 | 25.38162 | 0.354 | 1.288 | 5 | 169 | 183 | 91.24 | 1275.15 | 6.858 | 10.32 | 0.3074
318 | Mn-Ce-La | 金属氧化物 | cordierite | 溶胶-凝胶法 | Ce(NO3)3·6H2O |  |  | 7h | 550 | 12.93 | 14.96 | 0.046 | 1000 | 450 | 15000 |  | 51.44% |  |  |  | Mn-Ce-La | cordierite | 44.6 | 105.8027116 | 6.3044352 | 12.875388 | 25.38162 | 0.354 | 1.288 | 5 | 169 | 183 | 91.24 | 1275.15 | 6.858 | 10.32 | 0.3074
319 | Mn-Ce-Co | 金属氧化物 | cordierite | 溶胶-凝胶法 | Ce(NO3)3·6H2O |  |  | 7h | 550 | 14.75 | 15.84 | 0.05 | 1000 | 300 | 15000 |  | 0.22% |  | Mn/Ce的摩尔比为1∶1 Co/Mn的摩尔比为1∶2 |  | Mn-Ce-Co | cordierite | 38.6 | 89.8082564 | 6.7652572 | 14.055276 | 28.24616 | 0.392451292 | 1.444 | 6.2 | 157 | 169.2 | 79.92 | 1390.15 | 7.4 | 27.64 | 0.3526
320 | Mn-Ce-Co | 金属氧化物 | cordierite | 溶胶-凝胶法 | Ce(NO3)3·6H2O |  |  | 7h | 550 | 14.75 | 15.84 | 0.05 | 1000 | 350 | 15000 |  | 3.88% |  |  |  | Mn-Ce-Co | cordierite | 38.6 | 89.8082564 | 6.7652572 | 14.055276 | 28.24616 | 0.392451292 | 1.444 | 6.2 | 157 | 169.2 | 79.92 | 1390.15 | 7.4 | 27.64 | 0.3526
321 | Mn-Ce-Co | 金属氧化物 | cordierite | 溶胶-凝胶法 | Ce(NO3)3·6H2O |  |  | 7h | 550 | 14.75 | 15.84 | 0.05 | 1000 | 400 | 15000 |  | 15.41% |  |  |  | Mn-Ce-Co | cordierite | 38.6 | 89.8082564 | 6.7652572 | 14.055276 | 28.24616 | 0.392451292 | 1.444 | 6.2 | 157 | 169.2 | 79.92 | 1390.15 | 7.4 | 27.64 | 0.3526
322 | Mn-Ce-Co | 金属氧化物 | cordierite | 溶胶-凝胶法 | Ce(NO3)3·6H2O |  |  | 7h | 550 | 14.75 | 15.84 | 0.05 | 1000 | 450 | 15000 |  | 64.75% |  |  |  | Mn-Ce-Co | cordierite | 38.6 | 89.8082564 | 6.7652572 | 14.055276 | 28.24616 | 0.392451292 | 1.444 | 6.2 | 157 | 169.2 | 79.92 | 1390.15 | 7.4 | 27.64 | 0.3526
323 | Mn-Ce-Fe | 金属氧化物 | cordierite | 溶胶-凝胶法 | Ce(NO3)3·6H2O |  |  | 7h | 550 | 12.98 | 12.33 | 0.034 | 1000 | 300 | 15000 |  | 0.22% |  | Mn/Ce的摩尔比为1∶1 Fe/Mn的摩尔比为1∶2 |  | Mn-Ce-Fe | cordierite | 38.4 | 89.1906176 | 6.76954882 | 13.878238 | 27.67636 | 0.2902 | 1.434 | 6 | 158 | 170 | 77.92 | 1398.75 | 7.202 | 23.72 | 0.3582
324 | Mn-Ce-Fe | 金属氧化物 | cordierite | 溶胶-凝胶法 | Ce(NO3)3·6H2O |  |  | 7h | 550 | 12.98 | 12.33 | 0.034 | 1000 | 350 | 15000 |  | 1% |  |  |  | Mn-Ce-Fe | cordierite | 38.4 | 89.1906176 | 6.76954882 | 13.878238 | 27.67636 | 0.2902 | 1.434 | 6 | 158 | 170 | 77.92 | 1398.75 | 7.202 | 23.72 | 0.3582
325 | Mn-Ce-Fe | 金属氧化物 | cordierite | 溶胶-凝胶法 | Ce(NO3)3·6H2O |  |  | 7h | 550 | 12.98 | 12.33 | 0.034 | 1000 | 400 | 15000 |  | 4.32% |  |  |  | Mn-Ce-Fe | cordierite | 38.4 | 89.1906176 | 6.76954882 | 13.878238 | 27.67636 | 0.2902 | 1.434 | 6 | 158 | 170 | 77.92 | 1398.75 | 7.202 | 23.72 | 0.3582
326 | Mn-Ce-Fe | 金属氧化物 | cordierite | 溶胶-凝胶法 | Ce(NO3)3·6H2O |  |  | 7h | 550 | 12.98 | 12.33 | 0.034 | 1000 | 450 | 15000 |  | 75.5% |  |  |  | Mn-Ce-Fe | cordierite | 38.4 | 89.1906176 | 6.76954882 | 13.878238 | 27.67636 | 0.2902 | 1.434 | 6 | 158 | 170 | 77.92 | 1398.75 | 7.202 | 23.72 | 0.3582
327 | Mn-Ce-Cu | 金属氧化物 | cordierite | 溶胶-凝胶法 | Ce(NO3)3·6H2O |  |  | 7h | 550 | 12.64 | 14.35 | 0.038 | 1000 | 300 | 15000 |  | 41.8% |  | Mn/Ce的摩尔比为1∶1 Cu/Mn的摩尔比为1∶2 |  | Mn-Ce-Cu | cordierite | 39 | 90.7308176 | 6.7343312 | 14.696874 | 28.91436 | 0.507 | 1.448 | 6.6 | 157 | 168 | 78.32 | 1308.074 | 7.42 | 87.84 | 0.3454
328 | Mn-Ce-Cu | 金属氧化物 | cordierite | 溶胶-凝胶法 | Ce(NO3)3·6H2O |  |  | 7h | 550 | 12.64 | 14.35 | 0.038 | 1000 | 350 | 15000 |  | 46.23% |  |  |  | Mn-Ce-Cu | cordierite | 39 | 90.7308176 | 6.7343312 | 14.696874 | 28.91436 | 0.507 | 1.448 | 6.6 | 157 | 168 | 78.32 | 1308.074 | 7.42 | 87.84 | 0.3454
329 | Mn-Ce-Cu | 金属氧化物 | cordierite | 溶胶-凝胶法 | Ce(NO3)3·6H2O |  |  | 7h | 550 | 12.64 | 14.35 | 0.038 | 1000 | 400 | 15000 |  | 72.73% |  |  |  | Mn-Ce-Cu | cordierite | 39 | 90.7308176 | 6.7343312 | 14.696874 | 28.91436 | 0.507 | 1.448 | 6.6 | 157 | 168 | 78.32 | 1308.074 | 7.42 | 87.84 | 0.3454
330 | Mn-Ce-Cu | 金属氧化物 | cordierite | 溶胶-凝胶法 | Ce(NO3)3·6H2O |  |  | 7h | 550 | 12.64 | 14.35 | 0.038 | 1000 | 450 | 15000 |  | 87.58% |  |  |  | Mn-Ce-Cu | cordierite | 39 | 90.7308176 | 6.7343312 | 14.696874 | 28.91436 | 0.507 | 1.448 | 6.6 | 157 | 168 | 78.32 | 1308.074 | 7.42 | 87.84 | 0.3454
331 | Mn-Ce-Fe | 金属氧化物 | cordierite | 溶胶-凝胶法 | Ce(NO3)3·6H2O |  |  | 7h | 550 | 20.52 | 13.25 | 0.055 | 1000 | 300 | 15000 |  | 0.12% |  | Mn/Ce的摩尔比为4∶1 Fe/Mn的摩尔比为1∶4 |  | Mn-Ce-Fe | cordierite | 30.78 | 69.57247904 | 7.191446657 | 14.9387791 | 30.865108 | 0.13617 | 1.5245 | 6.66 | 147.65 | 157.82 | 63.761 | 1492.8 | 7.3068 | 20.737 | 0.42511
332 | Mn-Ce-Fe | 金属氧化物 | cordierite | 溶胶-凝胶法 | Ce(NO3)3·6H2O |  |  | 7h | 550 | 20.52 | 13.25 | 0.055 | 1000 | 350 | 15000 |  | 0.98% |  |  |  | Mn-Ce-Fe | cordierite | 30.78 | 69.57247904 | 7.191446657 | 14.9387791 | 30.865108 | 0.13617 | 1.5245 | 6.66 | 147.65 | 157.82 | 63.761 | 1492.8 | 7.3068 | 20.737 | 0.42511
333 | Mn-Ce-Fe | 金属氧化物 | cordierite | 溶胶-凝胶法 | Ce(NO3)3·6H2O |  |  | 7h | 550 | 20.52 | 13.25 | 0.055 | 1000 | 400 | 15000 |  | 3.8% |  |  |  | Mn-Ce-Fe | cordierite | 30.78 | 69.57247904 | 7.191446657 | 14.9387791 | 30.865108 | 0.13617 | 1.5245 | 6.66 | 147.65 | 157.82 | 63.761 | 1492.8 | 7.3068 | 20.737 | 0.42511
334 | Mn-Ce-Fe | 金属氧化物 | cordierite | 溶胶-凝胶法 | Ce(NO3)3·6H2O |  |  | 7h | 550 | 20.52 | 13.25 | 0.055 | 1000 | 450 | 15000 |  | 75.61% |  |  |  | Mn-Ce-Fe | cordierite | 30.78 | 69.57247904 | 7.191446657 | 14.9387791 | 30.865108 | 0.13617 | 1.5245 | 6.66 | 147.65 | 157.82 | 63.761 | 1492.8 | 7.3068 | 20.737 | 0.42511
335 | Mn-Ce-Cu | 金属氧化物 | cordierite | 溶胶-凝胶法 | Ce(NO3)3·6H2O |  |  | 7h | 550 | 24.52 | 6.53 | 0.037 | 1000 | 300 | 15000 |  | 41.58% |  | Mn/Ce的摩尔比为1∶2 Cu/Mn的摩尔比为1∶4 |  | Mn-Ce-Cu | cordierite | 45.603 | 107.9853 | 6.290853964 | 13.11757095 | 25.627902 | 0.494845 | 1.3125 | 5.463 | 167.29 | 181.824 | 91.0075 | 1231.81874 | 7.10187 | 40.2289 | 0.295257
336 | Mn-Ce-Cu | 金属氧化物 | cordierite | 溶胶-凝胶法 | Ce(NO3)3·6H2O |  |  | 7h | 550 | 24.52 | 6.53 | 0.037 | 1000 | 350 | 15000 |  | 46.1% |  |  |  | Mn-Ce-Cu | cordierite | 45.603 | 107.9853 | 6.290853964 | 13.11757095 | 25.627902 | 0.494845 | 1.3125 | 5.463 | 167.29 | 181.824 | 91.0075 | 1231.81874 | 7.10187 | 40.2289 | 0.295257
337 | Mn-Ce-Cu | 金属氧化物 | cordierite | 溶胶-凝胶法 | Ce(NO3)3·6H2O |  |  | 7h | 550 | 24.52 | 6.53 | 0.037 | 1000 | 400 | 15000 |  | 72.66% |  |  |  | Mn-Ce-Cu | cordierite | 45.603 | 107.9853 | 6.290853964 | 13.11757095 | 25.627902 | 0.494845 | 1.3125 | 5.463 | 167.29 | 181.824 | 91.0075 | 1231.81874 | 7.10187 | 40.2289 | 0.295257
338 | Mn-Ce-Cu | 金属氧化物 | cordierite | 溶胶-凝胶法 | Ce(NO3)3·6H2O |  |  | 7h | 550 | 24.52 | 6.53 | 0.037 | 1000 | 450 | 15000 |  | 87.68% |  |  |  | Mn-Ce-Cu | cordierite | 45.603 | 107.9853 | 6.290853964 | 13.11757095 | 25.627902 | 0.494845 | 1.3125 | 5.463 | 167.29 | 181.824 | 91.0075 | 1231.81874 | 7.10187 | 40.2289 | 0.295257
339 | Ce-Cr | 金属氧化物 | None | 水热法 | Ce(NO3)3·6H2O |  |  | 2h | 400 | 92.3 | None | 0.3 | None | 210 | None |  | 16.67% |  | Ce/Cr = 6：1，摩尔比 |  | Ce-Cr | None | 53.24 | 127.779214 | 5.7105074 | 11.7302427 | 21.704024 | 0.65224 | 1.1956 | 4.28 | 178.7 | 194.9 | 106.908 | 1227.27 | 6.8232 | 22.864 | 0.22798
340 | Ce-Cr | 金属氧化物 | None | 水热法 | Ce(NO3)3·6H2O |  |  | 2h | 400 | 92.3 | None | 0.3 | None | 240 | None |  | 74.89% |  |  |  | Ce-Cr | None | 53.24 | 127.779214 | 5.7105074 | 11.7302427 | 21.704024 | 0.65224 | 1.1956 | 4.28 | 178.7 | 194.9 | 106.908 | 1227.27 | 6.8232 | 22.864 | 0.22798
341 | Ce-Cr | 金属氧化物 | None | 水热法 | Ce(NO3)3·6H2O |  |  | 2h | 400 | 92.3 | None | 0.3 | None | 250 | None |  | 87.67% |  |  |  | Ce-Cr | None | 53.24 | 127.779214 | 5.7105074 | 11.7302427 | 21.704024 | 0.65224 | 1.1956 | 4.28 | 178.7 | 194.9 | 106.908 | 1227.27 | 6.8232 | 22.864 | 0.22798
342 | Ce-Cr | 金属氧化物 | None | 水热法 | Ce(NO3)3·6H2O |  |  | 2h | 400 | 136.6 | None | 0.35 | None | 180 | None |  | 44.56% |  | Ce/Cr = 4：1，摩尔比 |  | Ce-Cr | None | 51.2 | 122.49202 | 5.784182 | 12.062061 | 22.34972 | 0.6532 | 1.228 | 4.4 | 176 | 191 | 103.74 | 1293.75 | 6.846 | 27.82 | 0.2434
343 | Ce-Cr | 金属氧化物 | None | 水热法 | Ce(NO3)3·6H2O |  |  | 2h | 400 | 136.6 | None | 0.35 | None | 210 | None |  | 85.22% |  |  |  | Ce-Cr | None | 51.2 | 122.49202 | 5.784182 | 12.062061 | 22.34972 | 0.6532 | 1.228 | 4.4 | 176 | 191 | 103.74 | 1293.75 | 6.846 | 27.82 | 0.2434
344 | Ce-Cr | 金属氧化物 | None | 水热法 | Ce(NO3)3·6H2O |  |  | 2h | 400 | 136.6 | None | 0.35 | None | 225 | None |  | 97.78% |  |  |  | Ce-Cr | None | 51.2 | 122.49202 | 5.784182 | 12.062061 | 22.34972 | 0.6532 | 1.228 | 4.4 | 176 | 191 | 103.74 | 1293.75 | 6.846 | 27.82 | 0.2434
345 | Ce-Cr | 金属氧化物 | None | 水热法 | Ce(NO3)3·6H2O |  |  | 2h | 400 | 98.7 | None | 0.23 | None | 180 | None |  | 15.11% |  | Ce/Cr = 2：1，摩尔比 |  | Ce-Cr | None | 46.78 | 111.036433 | 5.9438103 | 12.78100065 | 23.748728 | 0.65528 | 1.2982 | 4.66 | 170.15 | 182.55 | 96.876 | 1437.79 | 6.8954 | 38.558 | 0.27681
346 | Ce-Cr | 金属氧化物 | None | 水热法 | Ce(NO3)3·6H2O |  |  | 2h | 400 | 98.7 | None | 0.23 | None | 210 | None |  | 49% |  |  |  | Ce-Cr | None | 46.78 | 111.036433 | 5.9438103 | 12.78100065 | 23.748728 | 0.65528 | 1.2982 | 4.66 | 170.15 | 182.55 | 96.876 | 1437.79 | 6.8954 | 38.558 | 0.27681
347 | Ce-Cr | 金属氧化物 | None | 水热法 | Ce(NO3)3·6H2O |  |  | 2h | 400 | 98.7 | None | 0.23 | None | 240 | None |  | 91.89% |  |  |  | Ce-Cr | None | 46.78 | 111.036433 | 5.9438103 | 12.78100065 | 23.748728 | 0.65528 | 1.2982 | 4.66 | 170.15 | 182.55 | 96.876 | 1437.79 | 6.8954 | 38.558 | 0.27681
348 | Ce-Cr | 金属氧化物 | None | 水热法 | Ce(NO3)3·6H2O |  |  | 2h | 400 | 102.7 | None | 0.28 | None | 210 | None |  | 36.33% |  | Ce/Cr = 1：1，摩尔比 |  | Ce-Cr | None | 41 | 96.05605 | 6.152555 | 13.7211525 | 25.5782 | 0.658 | 1.39 | 5 | 162.5 | 171.5 | 87.9 | 1626.15 | 6.96 | 52.6 | 0.3205
349 | Ce-Cr | 金属氧化物 | None | 水热法 | Ce(NO3)3·6H2O |  |  | 2h | 400 | 102.7 | None | 0.28 | None | 240 | None |  | 87.56% |  |  |  | Ce-Cr | None | 41 | 96.05605 | 6.152555 | 13.7211525 | 25.5782 | 0.658 | 1.39 | 5 | 162.5 | 171.5 | 87.9 | 1626.15 | 6.96 | 52.6 | 0.3205
350 | Ce-Cr | 金属氧化物 | None | 水热法 | Ce(NO3)3·6H2O |  |  | 2h | 400 | 102.7 | None | 0.28 | None | 250 | None |  | 95.22% |  |  |  | Ce-Cr | None | 41 | 96.05605 | 6.152555 | 13.7211525 | 25.5782 | 0.658 | 1.39 | 5 | 162.5 | 171.5 | 87.9 | 1626.15 | 6.96 | 52.6 | 0.3205
351 | Ce-Cr | 金属氧化物 | None | 水热法 | Ce(NO3)3·6H2O |  |  | 2h | 500 | 50.2 | None | 0.21 | None | 210 | None |  | 33.6% |  | Ce/Cr = 4：1，摩尔比 |  | Ce-Cr | None | 51.2 | 122.49202 | 5.784182 | 12.062061 | 22.34972 | 0.6532 | 1.228 | 4.4 | 176 | 191 | 103.74 | 1293.75 | 6.846 | 27.82 | 0.2434
352 | Ce-Cr | 金属氧化物 | None | 水热法 | Ce(NO3)3·6H2O |  |  | 2h | 500 | 50.2 | None | 0.21 | None | 240 | None |  | 80.73% |  |  |  | Ce-Cr | None | 51.2 | 122.49202 | 5.784182 | 12.062061 | 22.34972 | 0.6532 | 1.228 | 4.4 | 176 | 191 | 103.74 | 1293.75 | 6.846 | 27.82 | 0.2434
353 | Ce-Cr | 金属氧化物 | None | 水热法 | Ce(NO3)3·6H2O |  |  | 2h | 500 | 50.2 | None | 0.21 | None | 255 | None |  | 92.23% |  |  |  | Ce-Cr | None | 51.2 | 122.49202 | 5.784182 | 12.062061 | 22.34972 | 0.6532 | 1.228 | 4.4 | 176 | 191 | 103.74 | 1293.75 | 6.846 | 27.82 | 0.2434
354 | Mn-Ce-La | 金属氧化物 | None | 溶胶-凝胶法 | Ce(NO3)3·6H2O |  |  | 5h | 750 | 53.7 | 5.6 | None | 1000 | 200 | 15000 |  | 36.48% |  | Ce与La的摩尔比为1：1；Mn/(Mn + Ce + La)的摩尔比为0.86 | 1区 | Mn-Ce-La | None | 29.55 | 66.77822074 | 7.17135768 | 15.0002586 | 31.710709 | 0.0784 | 1.4884 | 6.51 | 147 | 157.77 | 62.093 | 1465.04 | 7.1824 | 8.437 | 0.43903
355 | Mn-Ce-La | 金属氧化物 | None | 溶胶-凝胶法 | Ce(NO3)3·6H2O |  |  | 5h | 750 | 53.7 | 5.6 | None | 1000 | 250 | 15000 |  | 73.34% |  |  |  | Mn-Ce-La | None | 29.55 | 66.77822074 | 7.17135768 | 15.0002586 | 31.710709 | 0.0784 | 1.4884 | 6.51 | 147 | 157.77 | 62.093 | 1465.04 | 7.1824 | 8.437 | 0.43903
356 | Mn-Ce-La | 金属氧化物 | None | 溶胶-凝胶法 | Ce(NO3)3·6H2O |  |  | 5h | 750 | 53.7 | 5.6 | None | 1000 | 300 | 15000 |  | 97.19% |  |  |  | Mn-Ce-La | None | 29.55 | 66.77822074 | 7.17135768 | 15.0002586 | 31.710709 | 0.0784 | 1.4884 | 6.51 | 147 | 157.77 | 62.093 | 1465.04 | 7.1824 | 8.437 | 0.43903
357 | Mn-Ce-La | 金属氧化物 | None | 溶胶-凝胶法 | Ce(NO3)3·6H2O |  |  | 5h | 750 | 46.9 | 6.5 | None | 1000 | 200 | 15000 |  | 35.17% |  | Ce与La的摩尔比为1：1；Mn/(Mn + Ce + La)的摩尔比为0.78 |  | Mn-Ce-La | None | 32.15 | 73.54403602 | 7.02125464 | 14.6346978 | 30.592257 | 0.1232 | 1.4532 | 6.23 | 151 | 162.21 | 67.289 | 1434.12 | 7.1152 | 8.801 | 0.41619
358 | Mn-Ce-La | 金属氧化物 | None | 溶胶-凝胶法 | Ce(NO3)3·6H2O |  |  | 5h | 750 | 46.9 | 6.5 | None | 1000 | 250 | 15000 |  | 77.55% |  |  |  | Mn-Ce-La | None | 32.15 | 73.54403602 | 7.02125464 | 14.6346978 | 30.592257 | 0.1232 | 1.4532 | 6.23 | 151 | 162.21 | 67.289 | 1434.12 | 7.1152 | 8.801 | 0.41619
359 | Mn-Ce-La | 金属氧化物 | None | 溶胶-凝胶法 | Ce(NO3)3·6H2O |  |  | 5h | 750 | 46.9 | 6.5 | None | 1000 | 300 | 15000 |  | 82.79% |  |  |  | Mn-Ce-La | None | 32.15 | 73.54403602 | 7.02125464 | 14.6346978 | 30.592257 | 0.1232 | 1.4532 | 6.23 | 151 | 162.21 | 67.289 | 1434.12 | 7.1152 | 8.801 | 0.41619
360 | Mn-Ce-La | 金属氧化物 | None | 溶胶-凝胶法 | Ce(NO3)3·6H2O |  |  | 5h | 750 | 39.2 | 7.2 | None | 1000 | 200 | 15000 |  | 33.49% |  | Ce与La的摩尔比为1：1；Mn/(Mn + Ce + La)的摩尔比为0.69 |  | Mn-Ce-La | None | 35.075 | 81.15557821 | 6.85238872 | 14.2234419 | 29.3339985 | 0.1736 | 1.4136 | 5.915 | 155.5 | 167.205 | 73.1345 | 1399.335 | 7.0396 | 9.2105 | 0.390495
361 | Mn-Ce-La | 金属氧化物 | None | 溶胶-凝胶法 | Ce(NO3)3·6H2O |  |  | 5h | 750 | 39.2 | 7.2 | None | 1000 | 250 | 15000 |  | 67.45% |  |  |  | Mn-Ce-La | None | 35.075 | 81.15557821 | 6.85238872 | 14.2234419 | 29.3339985 | 0.1736 | 1.4136 | 5.915 | 155.5 | 167.205 | 73.1345 | 1399.335 | 7.0396 | 9.2105 | 0.390495
362 | Mn-Ce-La | 金属氧化物 | None | 溶胶-凝胶法 | Ce(NO3)3·6H2O |  |  | 5h | 750 | 39.2 | 7.2 | None | 1000 | 300 | 15000 |  | 66.98% |  |  |  | Mn-Ce-La | None | 35.075 | 81.15557821 | 6.85238872 | 14.2234419 | 29.3339985 | 0.1736 | 1.4136 | 5.915 | 155.5 | 167.205 | 73.1345 | 1399.335 | 7.0396 | 9.2105 | 0.390495
363 | Mn-Ce-La | 金属氧化物 | None | 溶胶-凝胶法 | Ce(NO3)3·6H2O |  |  | 5h | 750 | 37.6 | 7.8 | None | 1000 | 200 | 15000 |  | 14.03% |  | Ce与La的摩尔比为1：1；Mn/(Mn + Ce + La)的摩尔比为0.50 |  | Mn-Ce-La | None | 41.25 | 97.2243895 | 6.495894 | 13.355235 | 26.677675 | 0.28 | 1.33 | 5.25 | 165 | 177.75 | 85.475 | 1325.9 | 6.88 | 10.075 | 0.33625
364 | Mn-Ce-La | 金属氧化物 | None | 溶胶-凝胶法 | Ce(NO3)3·6H2O |  |  | 5h | 750 | 37.6 | 7.8 | None | 1000 | 250 | 15000 |  | 48.55% |  |  |  | Mn-Ce-La | None | 41.25 | 97.2243895 | 6.495894 | 13.355235 | 26.677675 | 0.28 | 1.33 | 5.25 | 165 | 177.75 | 85.475 | 1325.9 | 6.88 | 10.075 | 0.33625
365 | Mn-Ce-La | 金属氧化物 | None | 溶胶-凝胶法 | Ce(NO3)3·6H2O |  |  | 5h | 750 | 37.6 | 7.8 | None | 1000 | 300 | 15000 |  | 57.62% |  |  |  | Mn-Ce-La | None | 41.25 | 97.2243895 | 6.495894 | 13.355235 | 26.677675 | 0.28 | 1.33 | 5.25 | 165 | 177.75 | 85.475 | 1325.9 | 6.88 | 10.075 | 0.33625
366 | Mn-Ce-La | 金属氧化物 | None | 溶胶-凝胶法 | Ce(NO3)3·6H2O |  |  | 5h | 750 | 31.7 | 8.2 | None | 1000 | 200 | 15000 |  | 11.69% |  | Ce与La的摩尔比为1：1；Mn/(Mn + Ce + La)的摩尔比为0.39 |  | Mn-Ce-La | None | 44.825 | 106.5274 | 6.28950232 | 12.8525889 | 25.1398035 | 0.3416 | 1.2816 | 4.865 | 170.5 | 183.855 | 92.6195 | 1283.385 | 6.7876 | 10.5755 | 0.304845
367 | Mn-Ce-La | 金属氧化物 | None | 溶胶-凝胶法 | Ce(NO3)3·6H2O |  |  | 5h | 750 | 31.7 | 8.2 | None | 1000 | 250 | 15000 |  | 30.59% |  |  |  | Mn-Ce-La | None | 44.825 | 106.5274 | 6.28950232 | 12.8525889 | 25.1398035 | 0.3416 | 1.2816 | 4.865 | 170.5 | 183.855 | 92.6195 | 1283.385 | 6.7876 | 10.5755 | 0.304845
368 | Mn-Ce-La | 金属氧化物 | None | 溶胶-凝胶法 | Ce(NO3)3·6H2O |  |  | 5h | 750 | 31.7 | 8.2 | None | 1000 | 300 | 15000 |  | 38.45% |  |  |  | Mn-Ce-La | None | 44.825 | 106.5274 | 6.28950232 | 12.8525889 | 25.1398035 | 0.3416 | 1.2816 | 4.865 | 170.5 | 183.855 | 92.6195 | 1283.385 | 6.7876 | 10.5755 | 0.304845
369 | Mn-Ce-La | 金属氧化物 | None | 溶胶-凝胶法 | Ce(NO3)3·6H2O |  |  | 5h | 750 | 20 | 8.4 | None | 1000 | 200 | 15000 |  | 10.29% |  | Ce与La的摩尔比为1：1；Mn/(Mn + Ce + La)的摩尔比为0.27 |  | Mn-Ce-La | None | 48.725 | 116.6761 | 6.06434776 | 12.3042477 | 23.4621255 | 0.4088 | 1.2288 | 4.445 | 176.5 | 190.515 | 100.4135 | 1237.005 | 6.6868 | 11.1215 | 0.270585
370 | Mn-Ce-La | 金属氧化物 | None | 溶胶-凝胶法 | Ce(NO3)3·6H2O |  |  | 5h | 750 | 20 | 8.4 | None | 1000 | 250 | 15000 |  | 16.37% |  |  |  | Mn-Ce-La | None | 48.725 | 116.6761 | 6.06434776 | 12.3042477 | 23.4621255 | 0.4088 | 1.2288 | 4.445 | 176.5 | 190.515 | 100.4135 | 1237.005 | 6.6868 | 11.1215 | 0.270585
371 | Mn-Ce-La | 金属氧化物 | None | 溶胶-凝胶法 | Ce(NO3)3·6H2O |  |  | 5h | 750 | 20 | 8.4 | None | 1000 | 300 | 15000 |  | 36.58% |  |  |  | Mn-Ce-La | None | 48.725 | 116.6761 | 6.06434776 | 12.3042477 | 23.4621255 | 0.4088 | 1.2288 | 4.445 | 176.5 | 190.515 | 100.4135 | 1237.005 | 6.6868 | 11.1215 | 0.270585
372 | Mn-Ce-La | 金属氧化物 | None | 溶胶-凝胶法 | Ce(NO3)3·6H2O |  |  | 5h | 750 | 18.9 | 8.9 | None | 1000 | 200 | 15000 |  | 0.65% |  | Ce与La的摩尔比为1：1；Mn/(Mn + Ce + La)的摩尔比为0.14 |  | Mn-Ce-La | None | 52.95 | 127.6706 | 5.82043032 | 11.7102114 | 21.644641 | 0.4816 | 1.1716 | 3.99 | 183 | 197.73 | 108.857 | 1186.76 | 6.5776 | 11.713 | 0.23347
373 | Mn-Ce-La | 金属氧化物 | None | 溶胶-凝胶法 | Ce(NO3)3·6H2O |  |  | 5h | 750 | 18.9 | 8.9 | None | 1000 | 250 | 15000 |  | 2.06% |  |  |  | Mn-Ce-La | None | 52.95 | 127.6706 | 5.82043032 | 11.7102114 | 21.644641 | 0.4816 | 1.1716 | 3.99 | 183 | 197.73 | 108.857 | 1186.76 | 6.5776 | 11.713 | 0.23347
374 | Mn-Ce-La | 金属氧化物 | None | 溶胶-凝胶法 | Ce(NO3)3·6H2O |  |  | 5h | 750 | 18.9 | 8.9 | None | 1000 | 300 | 15000 |  | 10.38% |  |  |  | Mn-Ce-La | None | 52.95 | 127.6706 | 5.82043032 | 11.7102114 | 21.644641 | 0.4816 | 1.1716 | 3.99 | 183 | 197.73 | 108.857 | 1186.76 | 6.5776 | 11.713 | 0.23347
375 | Ce-La | 金属氧化物 | None | 溶胶-凝胶法 | Ce(NO3)3·6H2O |  |  | 5h | 750 | 4.6 | 10.3 | None | 1000 | 200 | 15000 |  | 0.65% |  | Ce与La的摩尔比为1：1 |  | Ce-La | None | 57.5 | 139.510735 | 5.55775 | 11.07048 | 19.68735 | 0.56 | 1.11 | 3.5 | 190 | 205.5 | 117.95 | 1132.65 | 6.46 | 12.35 | 0.1935
376 | Ce-La | 金属氧化物 | None | 溶胶-凝胶法 | Ce(NO3)3·6H2O |  |  | 5h | 750 | 4.6 | 10.3 | None | 1000 | 250 | 15000 |  | 2.06% |  |  |  | Ce-La | None | 57.5 | 139.510735 | 5.55775 | 11.07048 | 19.68735 | 0.56 | 1.11 | 3.5 | 190 | 205.5 | 117.95 | 1132.65 | 6.46 | 12.35 | 0.1935
377 | Ce-La | 金属氧化物 | None | 溶胶-凝胶法 | Ce(NO3)3·6H2O |  |  | 5h | 750 | 4.6 | 10.3 | None | 1000 | 300 | 15000 |  | 8.14% |  |  |  | Ce-La | None | 57.5 | 139.510735 | 5.55775 | 11.07048 | 19.68735 | 0.56 | 1.11 | 3.5 | 190 | 205.5 | 117.95 | 1132.65 | 6.46 | 12.35 | 0.1935
378 | Mn-Ce | 金属氧化物 | KIT-6 | 浸渍法 | Ce(NO3)3·6H2O | 5h | 550 | 5h | 550 | 62.47 | 10.37 | 0.15 | 1000 | 200 | 15000 |  | 15.22% |  | Mn/Ce摩尔比为0.11 |  | Mn-Ce | KIT-6 | 54.7 | 131.5982044 | 5.7281438 | 11.424399 | 21.54446 | 0.585 | 1.163 | 4.3 | 180.5 | 198.6 | 108.17 | 1116.85 | 6.823 | 10.95 | 0.2207
379 | Mn-Ce | 金属氧化物 | KIT-6 | 浸渍法 | Ce(NO3)3·6H2O | 5h | 550 | 5h | 550 | 62.47 | 10.37 | 0.15 | 1000 | 250 | 15000 |  | 28.72% |  |  |  | Mn-Ce | KIT-6 | 54.7 | 131.5982044 | 5.7281438 | 11.424399 | 21.54446 | 0.585 | 1.163 | 4.3 | 180.5 | 198.6 | 108.17 | 1116.85 | 6.823 | 10.95 | 0.2207
380 | Mn-Ce | 金属氧化物 | KIT-6 | 浸渍法 | Ce(NO3)3·6H2O | 5h | 550 | 5h | 550 | 62.47 | 10.37 | 0.15 | 1000 | 300 | 15000 |  | 53.17% |  |  |  | Mn-Ce | KIT-6 | 54.7 | 131.5982044 | 5.7281438 | 11.424399 | 21.54446 | 0.585 | 1.163 | 4.3 | 180.5 | 198.6 | 108.17 | 1116.85 | 6.823 | 10.95 | 0.2207
381 | Mn-Ce | 金属氧化物 | KIT-6 | 浸渍法 | Ce(NO3)3·6H2O | 5h | 550 | 5h | 550 | 46.01 | 10.03 | 0.1 | 1000 | 200 | 15000 |  | 59.28% |  | Mn/Ce摩尔比为0.43 |  | Mn-Ce | KIT-6 | 48.1 | 114.5626132 | 6.1072314 | 12.361197 | 24.23858 | 0.455 | 1.249 | 4.9 | 171.5 | 187.8 | 95.91 | 1206.25 | 6.929 | 10.25 | 0.2781
382 | Mn-Ce | 金属氧化物 | KIT-6 | 浸渍法 | Ce(NO3)3·6H2O | 5h | 550 | 5h | 550 | 46.01 | 10.03 | 0.1 | 1000 | 250 | 15000 |  | 83.39% |  |  |  | Mn-Ce | KIT-6 | 48.1 | 114.5626132 | 6.1072314 | 12.361197 | 24.23858 | 0.455 | 1.249 | 4.9 | 171.5 | 187.8 | 95.91 | 1206.25 | 6.929 | 10.25 | 0.2781
383 | Mn-Ce | 金属氧化物 | KIT-6 | 浸渍法 | Ce(NO3)3·6H2O | 5h | 550 | 5h | 550 | 46.01 | 10.03 | 0.1 | 1000 | 300 | 15000 |  | 94.23% |  |  |  | Mn-Ce | KIT-6 | 48.1 | 114.5626132 | 6.1072314 | 12.361197 | 24.23858 | 0.455 | 1.249 | 4.9 | 171.5 | 187.8 | 95.91 | 1206.25 | 6.929 | 10.25 | 0.2781
384 | Mn-Ce | 金属氧化物 | KIT-6 | 浸渍法 | Ce(NO3)3·6H2O | 5h | 550 | 5h | 550 | 44.5 | 9.87 | 0.1 | 1000 | 200 | 15000 |  | 43.37% |  | Mn/Ce摩尔比为0.67 |  | Mn-Ce | KIT-6 | 44.8 | 106.0448176 | 6.2967752 | 12.829596 | 25.58564 | 0.39 | 1.292 | 5.2 | 167 | 182.4 | 89.78 | 1250.95 | 6.982 | 9.9 | 0.3068
385 | Mn-Ce | 金属氧化物 | KIT-6 | 浸渍法 | Ce(NO3)3·6H2O | 5h | 550 | 5h | 550 | 44.5 | 9.87 | 0.1 | 1000 | 250 | 15000 |  | 74.16% |  |  |  | Mn-Ce | KIT-6 | 44.8 | 106.0448176 | 6.2967752 | 12.829596 | 25.58564 | 0.39 | 1.292 | 5.2 | 167 | 182.4 | 89.78 | 1250.95 | 6.982 | 9.9 | 0.3068
386 | Mn-Ce | 金属氧化物 | KIT-6 | 浸渍法 | Ce(NO3)3·6H2O | 5h | 550 | 5h | 550 | 44.5 | 9.87 | 0.1 | 1000 | 300 | 15000 |  | 88.47% |  |  |  | Mn-Ce | KIT-6 | 44.8 | 106.0448176 | 6.2967752 | 12.829596 | 25.58564 | 0.39 | 1.292 | 5.2 | 167 | 182.4 | 89.78 | 1250.95 | 6.982 | 9.9 | 0.3068
387 | Mn-Ce | 金属氧化物 | KIT-6 | 浸渍法 | Ce(NO3)3·6H2O | 5h | 550 | 5h | 550 | 46.01 | 10.03 | 0.1 | 500 | 200 | 15000 |  | 57.67% |  | Mn/Ce摩尔比为0.43 |  | Mn-Ce | KIT-6 | 48.1 | 114.5626132 | 6.1072314 | 12.361197 | 24.23858 | 0.455 | 1.249 | 4.9 | 171.5 | 187.8 | 95.91 | 1206.25 | 6.929 | 10.25 | 0.2781
388 | Mn-Ce | 金属氧化物 | KIT-6 | 浸渍法 | Ce(NO3)3·6H2O | 5h | 550 | 5h | 550 | 46.01 | 10.03 | 0.1 | 500 | 250 | 15000 |  | 86.33% |  |  |  | Mn-Ce | KIT-6 | 48.1 | 114.5626132 | 6.1072314 | 12.361197 | 24.23858 | 0.455 | 1.249 | 4.9 | 171.5 | 187.8 | 95.91 | 1206.25 | 6.929 | 10.25 | 0.2781
389 | Mn-Ce | 金属氧化物 | KIT-6 | 浸渍法 | Ce(NO3)3·6H2O | 5h | 550 | 5h | 550 | 46.01 | 10.03 | 0.1 | 500 | 300 | 15000 |  | 96.56% |  |  |  | Mn-Ce | KIT-6 | 48.1 | 114.5626132 | 6.1072314 | 12.361197 | 24.23858 | 0.455 | 1.249 | 4.9 | 171.5 | 187.8 | 95.91 | 1206.25 | 6.929 | 10.25 | 0.2781
390 | Mn-Ce | 金属氧化物 | KIT-6 | 浸渍法 | Ce(NO3)3·6H2O | 5h | 550 | 5h | 550 | 46.01 | 10.03 | 0.1 | 2000 | 200 | 15000 |  | 61.89% |  | Mn/Ce摩尔比为0.43 |  | Mn-Ce | KIT-6 | 48.1 | 114.5626132 | 6.1072314 | 12.361197 | 24.23858 | 0.455 | 1.249 | 4.9 | 171.5 | 187.8 | 95.91 | 1206.25 | 6.929 | 10.25 | 0.2781
391 | Mn-Ce | 金属氧化物 | KIT-6 | 浸渍法 | Ce(NO3)3·6H2O | 5h | 550 | 5h | 550 | 46.01 | 10.03 | 0.1 | 2000 | 250 | 15000 |  | 86.44% |  |  |  | Mn-Ce | KIT-6 | 48.1 | 114.5626132 | 6.1072314 | 12.361197 | 24.23858 | 0.455 | 1.249 | 4.9 | 171.5 | 187.8 | 95.91 | 1206.25 | 6.929 | 10.25 | 0.2781
392 | Mn-Ce | 金属氧化物 | KIT-6 | 浸渍法 | Ce(NO3)3·6H2O | 5h | 550 | 5h | 550 | 46.01 | 10.03 | 0.1 | 2000 | 300 | 15000 |  | 91.78% |  |  |  | Mn-Ce | KIT-6 | 48.1 | 114.5626132 | 6.1072314 | 12.361197 | 24.23858 | 0.455 | 1.249 | 4.9 | 171.5 | 187.8 | 95.91 | 1206.25 | 6.929 | 10.25 | 0.2781
393 | Mn-Ce | 金属氧化物 | KIT-6 | 浸渍法 | Ce(NO3)3·6H2O | 5h | 550 | 5h | 550 | 46.01 | 10.03 | 0.1 | 3000 | 200 | 15000 |  | 40.89% |  | Mn/Ce摩尔比为0.43 |  | Mn-Ce | KIT-6 | 48.1 | 114.5626132 | 6.1072314 | 12.361197 | 24.23858 | 0.455 | 1.249 | 4.9 | 171.5 | 187.8 | 95.91 | 1206.25 | 6.929 | 10.25 | 0.2781
394 | Mn-Ce | 金属氧化物 | KIT-6 | 浸渍法 | Ce(NO3)3·6H2O | 5h | 550 | 5h | 550 | 46.01 | 10.03 | 0.1 | 3000 | 250 | 15000 |  | 61.22% |  |  |  | Mn-Ce | KIT-6 | 48.1 | 114.5626132 | 6.1072314 | 12.361197 | 24.23858 | 0.455 | 1.249 | 4.9 | 171.5 | 187.8 | 95.91 | 1206.25 | 6.929 | 10.25 | 0.2781
395 | Mn-Ce | 金属氧化物 | KIT-6 | 浸渍法 | Ce(NO3)3·6H2O | 5h | 550 | 5h | 550 | 46.01 | 10.03 | 0.1 | 3000 | 300 | 15000 |  | 76% |  |  |  | Mn-Ce | KIT-6 | 48.1 | 114.5626132 | 6.1072314 | 12.361197 | 24.23858 | 0.455 | 1.249 | 4.9 | 171.5 | 187.8 | 95.91 | 1206.25 | 6.929 | 10.25 | 0.2781
396 | Mn-Ce | 金属氧化物 | KIT-6 | 浸渍法 | Ce(NO3)3·6H2O | 5h | 550 | 5h | 550 | 46.01 | 10.03 | 0.1 | 4000 | 200 | 15000 |  | 30.89% |  | Mn/Ce摩尔比为0.43 |  | Mn-Ce | KIT-6 | 48.1 | 114.5626132 | 6.1072314 | 12.361197 | 24.23858 | 0.455 | 1.249 | 4.9 | 171.5 | 187.8 | 95.91 | 1206.25 | 6.929 | 10.25 | 0.2781
397 | Mn-Ce | 金属氧化物 | KIT-6 | 浸渍法 | Ce(NO3)3·6H2O | 5h | 550 | 5h | 550 | 46.01 | 10.03 | 0.1 | 4000 | 250 | 15000 |  | 46.44% |  |  |  | Mn-Ce | KIT-6 | 48.1 | 114.5626132 | 6.1072314 | 12.361197 | 24.23858 | 0.455 | 1.249 | 4.9 | 171.5 | 187.8 | 95.91 | 1206.25 | 6.929 | 10.25 | 0.2781
398 | Mn-Ce | 金属氧化物 | KIT-6 | 浸渍法 | Ce(NO3)3·6H2O | 5h | 550 | 5h | 550 | 46.01 | 10.03 | 0.1 | 4000 | 300 | 15000 |  | 59.11% |  |  |  | Mn-Ce | KIT-6 | 48.1 | 114.5626132 | 6.1072314 | 12.361197 | 24.23858 | 0.455 | 1.249 | 4.9 | 171.5 | 187.8 | 95.91 | 1206.25 | 6.929 | 10.25 | 0.2781
399 | Pd-Ce/TiO2 | 金属氧化物 | TiO2 | 浸渍法 | Ce(NO3)3 |  |  | 3h | 550 | 75.1 | 26.9 | 0.51 | 498 | 300 | 30000 |  | 67.7% |  | 催化剂(2 g)；0.2% Pd-0.5% Ce，质量百分比 |  | Pd-Ce/TiO2 | TiO2 | 53.92 | 128.65936 | 6.49000126 | 13.83716 | 24.526484 | 0.62008 | 1.4872 | 6.04 | 169.7 | 181.9 | 97.198 | 1329.122 | 8.5482 | 31.87 | 0.21036
400 | Pd-Ce/TiO2 | 金属氧化物 | TiO2 | 浸渍法 | Ce(NO3)3 |  |  | 3h | 550 | 75.1 | 26.9 | 0.51 | 498 | 350 | 30000 |  | 94.12% |  |  |  | Pd-Ce/TiO2 | TiO2 | 53.92 | 128.65936 | 6.49000126 | 13.83716 | 24.526484 | 0.62008 | 1.4872 | 6.04 | 169.7 | 181.9 | 97.198 | 1329.122 | 8.5482 | 31.87 | 0.21036
401 | Pd-Ce/TiO2 | 金属氧化物 | TiO2 | 浸渍法 | Ce(NO3)3 |  |  | 3h | 550 | 75.1 | 26.9 | 0.51 | 498 | 400 | 30000 |  | 99.65% |  |  |  | Pd-Ce/TiO2 | TiO2 | 53.92 | 128.65936 | 6.49000126 | 13.83716 | 24.526484 | 0.62008 | 1.4872 | 6.04 | 169.7 | 181.9 | 97.198 | 1329.122 | 8.5482 | 31.87 | 0.21036
402 | Pd-Ce/TiO2 | 金属氧化物 | TiO2 | 浸渍法 | Ce(NO3)3 |  |  | 3h | 550 | 75.1 | 26.9 | 0.51 | 498 | 300 | 15000 |  | 70.17% |  | 催化剂(2 g)；0.2% Pd-0.5% Ce，质量百分比 |  | Pd-Ce/TiO2 | TiO2 | 53.92 | 128.65936 | 6.49000126 | 13.83716 | 24.526484 | 0.62008 | 1.4872 | 6.04 | 169.7 | 181.9 | 97.198 | 1329.122 | 8.5482 | 31.87 | 0.21036
403 | Pd-Ce/TiO2 | 金属氧化物 | TiO2 | 浸渍法 | Ce(NO3)3 |  |  | 3h | 550 | 75.1 | 26.9 | 0.51 | 498 | 350 | 15000 |  | 95.84% |  |  |  | Pd-Ce/TiO2 | TiO2 | 53.92 | 128.65936 | 6.49000126 | 13.83716 | 24.526484 | 0.62008 | 1.4872 | 6.04 | 169.7 | 181.9 | 97.198 | 1329.122 | 8.5482 | 31.87 | 0.21036
404 | Pd-Ce/TiO2 | 金属氧化物 | TiO2 | 浸渍法 | Ce(NO3)3 |  |  | 3h | 550 | 75.1 | 26.9 | 0.51 | 498 | 400 | 15000 |  | 99.27% |  |  |  | Pd-Ce/TiO2 | TiO2 | 53.92 | 128.65936 | 6.49000126 | 13.83716 | 24.526484 | 0.62008 | 1.4872 | 6.04 | 169.7 | 181.9 | 97.198 | 1329.122 | 8.5482 | 31.87 | 0.21036
405 | Pd-Ce/TiO2 | 金属氧化物 | TiO2 | 浸渍法 | Ce(NO3)3 |  |  | 3h | 550 | 75.1 | 26.9 | 0.51 | 498 | 300 | 60000 |  | 57.17% |  | 催化剂(2 g)；0.2% Pd-0.5% Ce，质量百分比 |  | Pd-Ce/TiO2 | TiO2 | 53.92 | 128.65936 | 6.49000126 | 13.83716 | 24.526484 | 0.62008 | 1.4872 | 6.04 | 169.7 | 181.9 | 97.198 | 1329.122 | 8.5482 | 31.87 | 0.21036
406 | Pd-Ce/TiO2 | 金属氧化物 | TiO2 | 浸渍法 | Ce(NO3)3 |  |  | 3h | 550 | 75.1 | 26.9 | 0.51 | 498 | 350 | 60000 |  | 82.22% |  |  |  | Pd-Ce/TiO2 | TiO2 | 53.92 | 128.65936 | 6.49000126 | 13.83716 | 24.526484 | 0.62008 | 1.4872 | 6.04 | 169.7 | 181.9 | 97.198 | 1329.122 | 8.5482 | 31.87 | 0.21036
407 | Pd-Ce/TiO2 | 金属氧化物 | TiO2 | 浸渍法 | Ce(NO3)3 |  |  | 3h | 550 | 75.1 | 26.9 | 0.51 | 498 | 400 | 60000 |  | 90.12% |  |  |  | Pd-Ce/TiO2 | TiO2 | 53.92 | 128.65936 | 6.49000126 | 13.83716 | 24.526484 | 0.62008 | 1.4872 | 6.04 | 169.7 | 181.9 | 97.198 | 1329.122 | 8.5482 | 31.87 | 0.21036
408 | Pd-Ce/TiO2 | 金属氧化物 | TiO2 | 浸渍法 | Ce(NO3)3 |  |  | 3h | 550 | 75.1 | 26.9 | 0.51 | 498 | 300 | 120000 |  | 40.33% |  | 催化剂(2 g)；0.2% Pd-0.5% Ce，质量百分比 |  | Pd-Ce/TiO2 | TiO2 | 53.92 | 128.65936 | 6.49000126 | 13.83716 | 24.526484 | 0.62008 | 1.4872 | 6.04 | 169.7 | 181.9 | 97.198 | 1329.122 | 8.5482 | 31.87 | 0.21036
409 | Pd-Ce/TiO2 | 金属氧化物 | TiO2 | 浸渍法 | Ce(NO3)3 |  |  | 3h | 550 | 75.1 | 26.9 | 0.51 | 498 | 350 | 120000 |  | 67.15% |  |  |  | Pd-Ce/TiO2 | TiO2 | 53.92 | 128.65936 | 6.49000126 | 13.83716 | 24.526484 | 0.62008 | 1.4872 | 6.04 | 169.7 | 181.9 | 97.198 | 1329.122 | 8.5482 | 31.87 | 0.21036
410 | Pd-Ce/TiO2 | 金属氧化物 | TiO2 | 浸渍法 | Ce(NO3)3 |  |  | 3h | 550 | 75.1 | 26.9 | 0.51 | 498 | 400 | 120000 |  | 78.48% |  |  |  | Pd-Ce/TiO2 | TiO2 | 53.92 | 128.65936 | 6.49000126 | 13.83716 | 24.526484 | 0.62008 | 1.4872 | 6.04 | 169.7 | 181.9 | 97.198 | 1329.122 | 8.5482 | 31.87 | 0.21036
411 | Pd-Ce/TiO2 | 金属氧化物 | TiO2 | 浸渍法 | Ce(NO3)3 |  |  | 3h | 550 | 75.1 | 26.9 | 0.51 | 498 | 300 | 240000 |  | 29.21% |  | 催化剂(2 g)；0.2% Pd-0.5% Ce，质量百分比 |  | Pd-Ce/TiO2 | TiO2 | 53.92 | 128.65936 | 6.49000126 | 13.83716 | 24.526484 | 0.62008 | 1.4872 | 6.04 | 169.7 | 181.9 | 97.198 | 1329.122 | 8.5482 | 31.87 | 0.21036
412 | Pd-Ce/TiO2 | 金属氧化物 | TiO2 | 浸渍法 | Ce(NO3)3 |  |  | 3h | 550 | 75.1 | 26.9 | 0.51 | 498 | 350 | 240000 |  | 49.9% |  |  |  | Pd-Ce/TiO2 | TiO2 | 53.92 | 128.65936 | 6.49000126 | 13.83716 | 24.526484 | 0.62008 | 1.4872 | 6.04 | 169.7 | 181.9 | 97.198 | 1329.122 | 8.5482 | 31.87 | 0.21036
413 | Pd-Ce/TiO2 | 金属氧化物 | TiO2 | 浸渍法 | Ce(NO3)3 |  |  | 3h | 550 | 75.1 | 26.9 | 0.51 | 498 | 400 | 240000 |  | 69.13% |  |  |  | Pd-Ce/TiO2 | TiO2 | 53.92 | 128.65936 | 6.49000126 | 13.83716 | 24.526484 | 0.62008 | 1.4872 | 6.04 | 169.7 | 181.9 | 97.198 | 1329.122 | 8.5482 | 31.87 | 0.21036
414 | Pd-Ce/TiO2 | 金属氧化物 | TiO2 | 浸渍法 | Ce(NO3)3 |  |  | 3h | 550 | 75.1 | 26.9 | 0.51 | 299 | 300 | 30000 |  | 70.1% |  | 催化剂(2 g)；0.2% Pd-0.5% Ce，质量百分比 |  | Pd-Ce/TiO2 | TiO2 | 53.92 | 128.65936 | 6.49000126 | 13.83716 | 24.526484 | 0.62008 | 1.4872 | 6.04 | 169.7 | 181.9 | 97.198 | 1329.122 | 8.5482 | 31.87 | 0.21036
415 | Pd-Ce/TiO2 | 金属氧化物 | TiO2 | 浸渍法 | Ce(NO3)3 |  |  | 3h | 550 | 75.1 | 26.9 | 0.51 | 299 | 350 | 30000 |  | 95.67% |  |  |  | Pd-Ce/TiO2 | TiO2 | 53.92 | 128.65936 | 6.49000126 | 13.83716 | 24.526484 | 0.62008 | 1.4872 | 6.04 | 169.7 | 181.9 | 97.198 | 1329.122 | 8.5482 | 31.87 | 0.21036
416 | Pd-Ce/TiO2 | 金属氧化物 | TiO2 | 浸渍法 | Ce(NO3)3 |  |  | 3h | 550 | 75.1 | 26.9 | 0.51 | 299 | 400 | 30000 |  | 99.48% |  |  |  | Pd-Ce/TiO2 | TiO2 | 53.92 | 128.65936 | 6.49000126 | 13.83716 | 24.526484 | 0.62008 | 1.4872 | 6.04 | 169.7 | 181.9 | 97.198 | 1329.122 | 8.5482 | 31.87 | 0.21036
417 | Pd-Ce/TiO2 | 金属氧化物 | TiO2 | 浸渍法 | Ce(NO3)3 |  |  | 3h | 550 | 75.1 | 26.9 | 0.51 | 597 | 300 | 30000 |  | 67.94% |  | 催化剂(2 g)；0.2% Pd-0.5% Ce，质量百分比 |  | Pd-Ce/TiO2 | TiO2 | 53.92 | 128.65936 | 6.49000126 | 13.83716 | 24.526484 | 0.62008 | 1.4872 | 6.04 | 169.7 | 181.9 | 97.198 | 1329.122 | 8.5482 | 31.87 | 0.21036
418 | Pd-Ce/TiO2 | 金属氧化物 | TiO2 | 浸渍法 | Ce(NO3)3 |  |  | 3h | 550 | 75.1 | 26.9 | 0.51 | 597 | 350 | 30000 |  | 93.92% |  |  |  | Pd-Ce/TiO2 | TiO2 | 53.92 | 128.65936 | 6.49000126 | 13.83716 | 24.526484 | 0.62008 | 1.4872 | 6.04 | 169.7 | 181.9 | 97.198 | 1329.122 | 8.5482 | 31.87 | 0.21036
419 | Pd-Ce/TiO2 | 金属氧化物 | TiO2 | 浸渍法 | Ce(NO3)3 |  |  | 3h | 550 | 75.1 | 26.9 | 0.51 | 597 | 400 | 30000 |  | 99.48% |  |  |  | Pd-Ce/TiO2 | TiO2 | 53.92 | 128.65936 | 6.49000126 | 13.83716 | 24.526484 | 0.62008 | 1.4872 | 6.04 | 169.7 | 181.9 | 97.198 | 1329.122 | 8.5482 | 31.87 | 0.21036
420 | Pd-Ce/TiO2 | 金属氧化物 | TiO2 | 浸渍法 | Ce(NO3)3 |  |  | 3h | 550 | 75.1 | 26.9 | 0.51 | 896 | 300 | 30000 |  | 63.81% |  | 催化剂(2 g)；0.2% Pd-0.5% Ce，质量百分比 |  | Pd-Ce/TiO2 | TiO2 | 53.92 | 128.65936 | 6.49000126 | 13.83716 | 24.526484 | 0.62008 | 1.4872 | 6.04 | 169.7 | 181.9 | 97.198 | 1329.122 | 8.5482 | 31.87 | 0.21036
421 | Pd-Ce/TiO2 | 金属氧化物 | TiO2 | 浸渍法 | Ce(NO3)3 |  |  | 3h | 550 | 75.1 | 26.9 | 0.51 | 896 | 350 | 30000 |  | 89.07% |  |  |  | Pd-Ce/TiO2 | TiO2 | 53.92 | 128.65936 | 6.49000126 | 13.83716 | 24.526484 | 0.62008 | 1.4872 | 6.04 | 169.7 | 181.9 | 97.198 | 1329.122 | 8.5482 | 31.87 | 0.21036
422 | Pd-Ce/TiO2 | 金属氧化物 | TiO2 | 浸渍法 | Ce(NO3)3 |  |  | 3h | 550 | 75.1 | 26.9 | 0.51 | 896 | 400 | 30000 |  | 95.05% |  |  |  | Pd-Ce/TiO2 | TiO2 | 53.92 | 128.65936 | 6.49000126 | 13.83716 | 24.526484 | 0.62008 | 1.4872 | 6.04 | 169.7 | 181.9 | 97.198 | 1329.122 | 8.5482 | 31.87 | 0.21036
423 | Pd-Ce/TiO2 | 金属氧化物 | TiO2 | 浸渍法 | Ce(NO3)3 |  |  | 3h | 550 | 75.1 | 26.9 | 0.51 | 1194 | 300 | 30000 |  | 60.1% |  | 催化剂(2 g)；0.2% Pd-0.5% Ce，质量百分比 |  | Pd-Ce/TiO2 | TiO2 | 53.92 | 128.65936 | 6.49000126 | 13.83716 | 24.526484 | 0.62008 | 1.4872 | 6.04 | 169.7 | 181.9 | 97.198 | 1329.122 | 8.5482 | 31.87 | 0.21036
424 | Pd-Ce/TiO2 | 金属氧化物 | TiO2 | 浸渍法 | Ce(NO3)3 |  |  | 3h | 550 | 75.1 | 26.9 | 0.51 | 1194 | 350 | 30000 |  | 80.72% |  |  |  | Pd-Ce/TiO2 | TiO2 | 53.92 | 128.65936 | 6.49000126 | 13.83716 | 24.526484 | 0.62008 | 1.4872 | 6.04 | 169.7 | 181.9 | 97.198 | 1329.122 | 8.5482 | 31.87 | 0.21036
425 | Pd-Ce/TiO2 | 金属氧化物 | TiO2 | 浸渍法 | Ce(NO3)3 |  |  | 3h | 550 | 75.1 | 26.9 | 0.51 | 1194 | 400 | 30000 |  | 92.27% |  |  |  | Pd-Ce/TiO2 | TiO2 | 53.92 | 128.65936 | 6.49000126 | 13.83716 | 24.526484 | 0.62008 | 1.4872 | 6.04 | 169.7 | 181.9 | 97.198 | 1329.122 | 8.5482 | 31.87 | 0.21036
426 | Ru-Ce/TiO2 | 金属氧化物 | TiO2 | 浸渍法 | Ce(NO3)3·6H2O |  |  | 4h | 350 | None | None | None | 500 | 200 |  | 60000 | 4.6% |  | 元素Ru的百分比为1wt %, CeO2的百分比为5 wt % Ru/Ce摩尔比为0.2，Ru0.5at%，Ce2.6at% |  | Ru-Ce/TiO2 | TiO2 | 55.62 | 133.47818 | 5.848323 | 11.94268 | 21.603742 | 0.718 | 1.3036 | 4.68 | 175.65 | 194.14 | 106.429 | 1332.93 | 7.6761 | 29.269 | 0.19982
427 | Ru-Ce/TiO2 | 金属氧化物 | TiO2 | 浸渍法 | Ce(NO3)3·6H2O |  |  | 4h | 350 | None | None | None | 500 | 250 |  | 60000 | 32.99% |  |  |  | Ru-Ce/TiO2 | TiO2 | 55.62 | 133.47818 | 5.848323 | 11.94268 | 21.603742 | 0.718 | 1.3036 | 4.68 | 175.65 | 194.14 | 106.429 | 1332.93 | 7.6761 | 29.269 | 0.19982
428 | Ru-Ce/TiO2 | 金属氧化物 | TiO2 | 浸渍法 | Ce(NO3)3·6H2O |  |  | 4h | 350 | None | None | None | 500 | 300 |  | 60000 | 99.69% |  |  |  | Ru-Ce/TiO2 | TiO2 | 55.62 | 133.47818 | 5.848323 | 11.94268 | 21.603742 | 0.718 | 1.3036 | 4.68 | 175.65 | 194.14 | 106.429 | 1332.93 | 7.6761 | 29.269 | 0.19982
429 | Mn-Ce | 金属氧化物 | None | 溶胶-凝胶法 | Ce(NO3)3·6H2O |  |  | 5h | 550 | 48 | None | None | 1000 | 150 | 15000 |  | 8.7% |  | Mn/Ce + Mn的摩尔比为0.13 | 1区 | Mn-Ce | None | 53.71 | 129.0429 | 5.78500694 | 11.5649187 | 21.948578 | 0.5655 | 1.1759 | 4.39 | 179.15 | 196.98 | 106.331 | 1130.26 | 6.8389 | 10.845 | 0.22931
430 | Mn-Ce | 金属氧化物 | None | 溶胶-凝胶法 | Ce(NO3)3·6H2O |  |  | 5h | 550 | 48 | None | None | 1000 | 200 | 15000 |  | 24.79% |  |  |  | Mn-Ce | None | 53.71 | 129.0429 | 5.78500694 | 11.5649187 | 21.948578 | 0.5655 | 1.1759 | 4.39 | 179.15 | 196.98 | 106.331 | 1130.26 | 6.8389 | 10.845 | 0.22931
431 | Mn-Ce | 金属氧化物 | None | 溶胶-凝胶法 | Ce(NO3)3·6H2O |  |  | 5h | 550 | 48 | None | None | 1000 | 250 | 15000 |  | 55.82% |  |  |  | Mn-Ce | None | 53.71 | 129.0429 | 5.78500694 | 11.5649187 | 21.948578 | 0.5655 | 1.1759 | 4.39 | 179.15 | 196.98 | 106.331 | 1130.26 | 6.8389 | 10.845 | 0.22931
432 | Mn-Ce | 金属氧化物 | None | 溶胶-凝胶法 | Ce(NO3)3·6H2O |  |  | 5h | 550 | 51 | None | None | 1000 | 150 | 15000 |  | 15.52% |  | Mn/Ce + Mn的摩尔比为0.27 |  | Mn-Ce | None | 49.09 | 117.118 | 6.05036826 | 12.2206773 | 23.834462 | 0.4745 | 1.2361 | 4.81 | 172.85 | 189.42 | 97.749 | 1192.84 | 6.9131 | 10.355 | 0.26949
433 | Mn-Ce | 金属氧化物 | None | 溶胶-凝胶法 | Ce(NO3)3·6H2O |  |  | 5h | 550 | 51 | None | None | 1000 | 200 | 15000 |  | 36.42% |  |  |  | Mn-Ce | None | 49.09 | 117.118 | 6.05036826 | 12.2206773 | 23.834462 | 0.4745 | 1.2361 | 4.81 | 172.85 | 189.42 | 97.749 | 1192.84 | 6.9131 | 10.355 | 0.26949
434 | Mn-Ce | 金属氧化物 | None | 溶胶-凝胶法 | Ce(NO3)3·6H2O |  |  | 5h | 550 | 51 | None | None | 1000 | 250 | 15000 |  | 78.71% |  |  |  | Mn-Ce | None | 49.09 | 117.118 | 6.05036826 | 12.2206773 | 23.834462 | 0.4745 | 1.2361 | 4.81 | 172.85 | 189.42 | 97.749 | 1192.84 | 6.9131 | 10.355 | 0.26949
435 | Mn-Ce | 金属氧化物 | None | 溶胶-凝胶法 | Ce(NO3)3·6H2O |  |  | 5h | 550 | 52 | None | None | 1000 | 150 | 15000 |  | 18.54% |  | Mn/Ce + Mn的摩尔比为0.40 |  | Mn-Ce | None | 44.8 | 106.0448176 | 6.2967752 | 12.829596 | 25.58564 | 0.39 | 1.292 | 5.2 | 167 | 182.4 | 89.78 | 1250.95 | 6.982 | 9.9 | 0.3068
436 | Mn-Ce | 金属氧化物 | None | 溶胶-凝胶法 | Ce(NO3)3·6H2O |  |  | 5h | 550 | 52 | None | None | 1000 | 200 | 15000 |  | 48.91% |  |  |  | Mn-Ce | None | 44.8 | 106.0448176 | 6.2967752 | 12.829596 | 25.58564 | 0.39 | 1.292 | 5.2 | 167 | 182.4 | 89.78 | 1250.95 | 6.982 | 9.9 | 0.3068
437 | Mn-Ce | 金属氧化物 | None | 溶胶-凝胶法 | Ce(NO3)3·6H2O |  |  | 5h | 550 | 52 | None | None | 1000 | 250 | 15000 |  | 81.84% |  |  |  | Mn-Ce | None | 44.8 | 106.0448176 | 6.2967752 | 12.829596 | 25.58564 | 0.39 | 1.292 | 5.2 | 167 | 182.4 | 89.78 | 1250.95 | 6.982 | 9.9 | 0.3068
438 | Mn-Ce | 金属氧化物 | None | 溶胶-凝胶法 | Ce(NO3)3·6H2O |  |  | 5h | 550 | 53 | None | None | 1000 | 150 | 15000 |  | 20.34% |  | Mn/Ce + Mn的摩尔比为0.50 |  | Mn-Ce | None | 41.5 | 97.527022 | 6.486319 | 13.297995 | 26.9327 | 0.325 | 1.335 | 5.5 | 162.5 | 177 | 83.65 | 1295.65 | 7.035 | 9.55 | 0.3355
439 | Mn-Ce | 金属氧化物 | None | 溶胶-凝胶法 | Ce(NO3)3·6H2O |  |  | 5h | 550 | 53 | None | None | 1000 | 200 | 15000 |  | 50.33% |  |  |  | Mn-Ce | None | 41.5 | 97.527022 | 6.486319 | 13.297995 | 26.9327 | 0.325 | 1.335 | 5.5 | 162.5 | 177 | 83.65 | 1295.65 | 7.035 | 9.55 | 0.3355
440 | Mn-Ce | 金属氧化物 | None | 溶胶-凝胶法 | Ce(NO3)3·6H2O |  |  | 5h | 550 | 53 | None | None | 1000 | 250 | 15000 |  | 85.99% |  |  |  | Mn-Ce | None | 41.5 | 97.527022 | 6.486319 | 13.297995 | 26.9327 | 0.325 | 1.335 | 5.5 | 162.5 | 177 | 83.65 | 1295.65 | 7.035 | 9.55 | 0.3355
441 | Mn-Ce | 金属氧化物 | None | 溶胶-凝胶法 | Ce(NO3)3·6H2O |  |  | 5h | 550 | 63 | None | None | 1000 | 150 | 15000 |  | 22.14% |  | Mn/Ce + Mn的摩尔比为0.69 |  | Mn-Ce | None | 35.23 | 81.34321036 | 6.84645222 | 14.1879531 | 29.492114 | 0.2015 | 1.4167 | 6.07 | 153.95 | 166.74 | 72.003 | 1380.58 | 7.1357 | 8.885 | 0.39003
442 | Mn-Ce | 金属氧化物 | None | 溶胶-凝胶法 | Ce(NO3)3·6H2O |  |  | 5h | 550 | 63 | None | None | 1000 | 200 | 15000 |  | 59.41% |  |  |  | Mn-Ce | None | 35.23 | 81.34321036 | 6.84645222 | 14.1879531 | 29.492114 | 0.2015 | 1.4167 | 6.07 | 153.95 | 166.74 | 72.003 | 1380.58 | 7.1357 | 8.885 | 0.39003
443 | Mn-Ce | 金属氧化物 | None | 溶胶-凝胶法 | Ce(NO3)3·6H2O |  |  | 5h | 550 | 63 | None | None | 1000 | 250 | 15000 |  | 89.59% |  |  |  | Mn-Ce | None | 35.23 | 81.34321036 | 6.84645222 | 14.1879531 | 29.492114 | 0.2015 | 1.4167 | 6.07 | 153.95 | 166.74 | 72.003 | 1380.58 | 7.1357 | 8.885 | 0.39003
444 | Mn-Ce | 金属氧化物 | None | 溶胶-凝胶法 | Ce(NO3)3·6H2O |  |  | 5h | 550 | 62 | None | None | 1000 | 150 | 15000 |  | 22.14% |  | Mn/Ce + Mn的摩尔比为0.78 |  | Mn-Ce | None | 32.26 | 73.67719432 | 7.01704164 | 14.6095122 | 30.704468 | 0.143 | 1.4554 | 6.34 | 149.9 | 161.88 | 66.486 | 1420.81 | 7.1834 | 8.57 | 0.41586
445 | Mn-Ce | 金属氧化物 | None | 溶胶-凝胶法 | Ce(NO3)3·6H2O |  |  | 5h | 550 | 62 | None | None | 1000 | 200 | 15000 |  | 66.69% |  |  |  | Mn-Ce | None | 32.26 | 73.67719432 | 7.01704164 | 14.6095122 | 30.704468 | 0.143 | 1.4554 | 6.34 | 149.9 | 161.88 | 66.486 | 1420.81 | 7.1834 | 8.57 | 0.41586
446 | Mn-Ce | 金属氧化物 | None | 溶胶-凝胶法 | Ce(NO3)3·6H2O |  |  | 5h | 550 | 62 | None | None | 1000 | 250 | 15000 |  | 93.66% |  |  |  | Mn-Ce | None | 32.26 | 73.67719432 | 7.01704164 | 14.6095122 | 30.704468 | 0.143 | 1.4554 | 6.34 | 149.9 | 161.88 | 66.486 | 1420.81 | 7.1834 | 8.57 | 0.41586
447 | Mn-Ce | 金属氧化物 | None | 溶胶-凝胶法 | Ce(NO3)3·6H2O |  |  | 5h | 550 | 65 | None | None | 1000 | 150 | 15000 |  | 22.14% |  | Mn/Ce + Mn的摩尔比为0.86 |  | Mn-Ce | None | 29.62 | 66.86295784 | 7.16867668 | 14.9842314 | 31.782116 | 0.091 | 1.4898 | 6.58 | 146.3 | 157.56 | 61.582 | 1456.57 | 7.2258 | 8.29 | 0.43882
448 | Mn-Ce | 金属氧化物 | None | 溶胶-凝胶法 | Ce(NO3)3·6H2O |  |  | 5h | 550 | 65 | None | None | 1000 | 200 | 15000 |  | 66.69% |  |  |  | Mn-Ce | None | 29.62 | 66.86295784 | 7.16867668 | 14.9842314 | 31.782116 | 0.091 | 1.4898 | 6.58 | 146.3 | 157.56 | 61.582 | 1456.57 | 7.2258 | 8.29 | 0.43882
449 | Mn-Ce | 金属氧化物 | None | 溶胶-凝胶法 | Ce(NO3)3·6H2O |  |  | 5h | 550 | 65 | None | None | 1000 | 250 | 15000 |  | 93.66% |  |  |  | Mn-Ce | None | 29.62 | 66.86295784 | 7.16867668 | 14.9842314 | 31.782116 | 0.091 | 1.4898 | 6.58 | 146.3 | 157.56 | 61.582 | 1456.57 | 7.2258 | 8.29 | 0.43882
450 | Mn-Ce | 金属氧化物 | None | 溶胶-凝胶法 | Ce(NO3)3·6H2O |  |  | 5h | 550 | 64 | None | None | 1000 | 150 | 15000 |  | 25.26% |  | Mn/Ce + Mn的摩尔比为0.94 |  | Mn-Ce | None | 26.98 | 60.04872136 | 7.32031172 | 15.3589506 | 32.859764 | 0.039 | 1.5242 | 6.82 | 142.7 | 153.24 | 56.678 | 1492.33 | 7.2682 | 8.01 | 0.46178
451 | Mn-Ce | 金属氧化物 | None | 溶胶-凝胶法 | Ce(NO3)3·6H2O |  |  | 5h | 550 | 64 | None | None | 1000 | 200 | 15000 |  | 72.85% |  |  |  | Mn-Ce | None | 26.98 | 60.04872136 | 7.32031172 | 15.3589506 | 32.859764 | 0.039 | 1.5242 | 6.82 | 142.7 | 153.24 | 56.678 | 1492.33 | 7.2682 | 8.01 | 0.46178
452 | Mn-Ce | 金属氧化物 | None | 溶胶-凝胶法 | Ce(NO3)3·6H2O |  |  | 5h | 550 | 64 | None | None | 1000 | 250 | 15000 |  | 96.5% |  |  |  | Mn-Ce | None | 26.98 | 60.04872136 | 7.32031172 | 15.3589506 | 32.859764 | 0.039 | 1.5242 | 6.82 | 142.7 | 153.24 | 56.678 | 1492.33 | 7.2682 | 8.01 | 0.46178
453 | Mn-Ce | 金属氧化物 | None | 溶胶-凝胶法 | Ce(NO3)3·6H2O |  |  | 5h | 550 | 65 | None | None | 1000 | 150 | 30000 |  | 19.01% |  | Mn/Ce + Mn的摩尔比为0.86 |  | Mn-Ce | None | 29.62 | 66.86295784 | 7.16867668 | 14.9842314 | 31.782116 | 0.091 | 1.4898 | 6.58 | 146.3 | 157.56 | 61.582 | 1456.57 | 7.2258 | 8.29 | 0.43882
454 | Mn-Ce | 金属氧化物 | None | 溶胶-凝胶法 | Ce(NO3)3·6H2O |  |  | 5h | 550 | 65 | None | None | 1000 | 200 | 30000 |  | 44.03% |  |  |  | Mn-Ce | None | 29.62 | 66.86295784 | 7.16867668 | 14.9842314 | 31.782116 | 0.091 | 1.4898 | 6.58 | 146.3 | 157.56 | 61.582 | 1456.57 | 7.2258 | 8.29 | 0.43882
455 | Mn-Ce | 金属氧化物 | None | 溶胶-凝胶法 | Ce(NO3)3·6H2O |  |  | 5h | 550 | 65 | None | None | 1000 | 250 | 30000 |  | 85.94% |  |  |  | Mn-Ce | None | 29.62 | 66.86295784 | 7.16867668 | 14.9842314 | 31.782116 | 0.091 | 1.4898 | 6.58 | 146.3 | 157.56 | 61.582 | 1456.57 | 7.2258 | 8.29 | 0.43882
456 | Mn-Ce | 金属氧化物 | None | 溶胶-凝胶法 | Ce(NO3)3·6H2O |  |  | 5h | 550 | 62 | None | None | 1000 | 150 | 30000 |  | 15.62% |  | Mn/Ce + Mn的摩尔比为0.78 |  | Mn-Ce | None | 32.26 | 73.67719432 | 7.01704164 | 14.6095122 | 30.704468 | 0.143 | 1.4554 | 6.34 | 149.9 | 161.88 | 66.486 | 1420.81 | 7.1834 | 8.57 | 0.41586
457 | Mn-Ce | 金属氧化物 | None | 溶胶-凝胶法 | Ce(NO3)3·6H2O |  |  | 5h | 550 | 62 | None | None | 1000 | 200 | 30000 |  | 39.86% |  |  |  | Mn-Ce | None | 32.26 | 73.67719432 | 7.01704164 | 14.6095122 | 30.704468 | 0.143 | 1.4554 | 6.34 | 149.9 | 161.88 | 66.486 | 1420.81 | 7.1834 | 8.57 | 0.41586
458 | Mn-Ce | 金属氧化物 | None | 溶胶-凝胶法 | Ce(NO3)3·6H2O |  |  | 5h | 550 | 62 | None | None | 1000 | 250 | 30000 |  | 80.89% |  |  |  | Mn-Ce | None | 32.26 | 73.67719432 | 7.01704164 | 14.6095122 | 30.704468 | 0.143 | 1.4554 | 6.34 | 149.9 | 161.88 | 66.486 | 1420.81 | 7.1834 | 8.57 | 0.41586
459 | Mn-Ce | 金属氧化物 | None | 溶胶-凝胶法 | Ce(NO3)3·6H2O |  |  | 5h | 550 | 53 | None | None | 1000 | 150 | 30000 |  | 13.19% |  | Mn/Ce + Mn的摩尔比为0.50 |  | Mn-Ce | None | 41.5 | 97.527022 | 6.486319 | 13.297995 | 26.9327 | 0.325 | 1.335 | 5.5 | 162.5 | 177 | 83.65 | 1295.65 | 7.035 | 9.55 | 0.3355
460 | Mn-Ce | 金属氧化物 | None | 溶胶-凝胶法 | Ce(NO3)3·6H2O |  |  | 5h | 550 | 53 | None | None | 1000 | 200 | 30000 |  | 39.86% |  |  |  | Mn-Ce | None | 41.5 | 97.527022 | 6.486319 | 13.297995 | 26.9327 | 0.325 | 1.335 | 5.5 | 162.5 | 177 | 83.65 | 1295.65 | 7.035 | 9.55 | 0.3355
461 | Mn-Ce | 金属氧化物 | None | 溶胶-凝胶法 | Ce(NO3)3·6H2O |  |  | 5h | 550 | 53 | None | None | 1000 | 250 | 30000 |  | 82.93% |  |  |  | Mn-Ce | None | 41.5 | 97.527022 | 6.486319 | 13.297995 | 26.9327 | 0.325 | 1.335 | 5.5 | 162.5 | 177 | 83.65 | 1295.65 | 7.035 | 9.55 | 0.3355
462 | Mn-Ce | 金属氧化物 | None | 溶胶-凝胶法 | Ce(NO3)3·6H2O |  |  | 5h | 550 | 65 | None | None | 500 | 150 | 15000 |  | 21.95% |  | Mn/Ce + Mn的摩尔比为0.86 |  | Mn-Ce | None | 29.62 | 66.86295784 | 7.16867668 | 14.9842314 | 31.782116 | 0.091 | 1.4898 | 6.58 | 146.3 | 157.56 | 61.582 | 1456.57 | 7.2258 | 8.29 | 0.43882
463 | Mn-Ce | 金属氧化物 | None | 溶胶-凝胶法 | Ce(NO3)3·6H2O |  |  | 5h | 550 | 65 | None | None | 500 | 200 | 15000 |  | 80.2% |  |  |  | Mn-Ce | None | 29.62 | 66.86295784 | 7.16867668 | 14.9842314 | 31.782116 | 0.091 | 1.4898 | 6.58 | 146.3 | 157.56 | 61.582 | 1456.57 | 7.2258 | 8.29 | 0.43882
464 | Mn-Ce | 金属氧化物 | None | 溶胶-凝胶法 | Ce(NO3)3·6H2O |  |  | 5h | 550 | 65 | None | None | 500 | 250 | 15000 |  | 98.15% |  |  |  | Mn-Ce | None | 29.62 | 66.86295784 | 7.16867668 | 14.9842314 | 31.782116 | 0.091 | 1.4898 | 6.58 | 146.3 | 157.56 | 61.582 | 1456.57 | 7.2258 | 8.29 | 0.43882
465 | Mn-Ce | 金属氧化物 | None | 溶胶-凝胶法 | Ce(NO3)3·6H2O |  |  | 5h | 550 | 65 | None | None | 1500 | 150 | 15000 |  | 17.07% |  | Mn/Ce + Mn的摩尔比为0.86 |  | Mn-Ce | None | 29.62 | 66.86295784 | 7.16867668 | 14.9842314 | 31.782116 | 0.091 | 1.4898 | 6.58 | 146.3 | 157.56 | 61.582 | 1456.57 | 7.2258 | 8.29 | 0.43882
466 | Mn-Ce | 金属氧化物 | None | 溶胶-凝胶法 | Ce(NO3)3·6H2O |  |  | 5h | 550 | 65 | None | None | 1500 | 200 | 15000 |  | 80.2% |  |  |  | Mn-Ce | None | 29.62 | 66.86295784 | 7.16867668 | 14.9842314 | 31.782116 | 0.091 | 1.4898 | 6.58 | 146.3 | 157.56 | 61.582 | 1456.57 | 7.2258 | 8.29 | 0.43882
467 | Mn-Ce | 金属氧化物 | None | 溶胶-凝胶法 | Ce(NO3)3·6H2O |  |  | 5h | 550 | 65 | None | None | 1500 | 250 | 15000 |  | 95.51% |  |  |  | Mn-Ce | None | 29.62 | 66.86295784 | 7.16867668 | 14.9842314 | 31.782116 | 0.091 | 1.4898 | 6.58 | 146.3 | 157.56 | 61.582 | 1456.57 | 7.2258 | 8.29 | 0.43882
468 | Mn-Ce-Co | 金属氧化物 | None | 水热法 | Ce(NO3)3·6H2O |  |  | 5h | 550 | 94.8 | 10.8 | 0.26 | 500 | 150 | 24000 |  | 5.25% |  | Mn:Ce:Co的摩尔比为8：1：1 | 反应环境为NOx和CB 共存情况下进行反应 | Mn-Ce-Co | None
469 | Mn-Ce-Co | 金属氧化物 | None | 水热法 | Ce(NO3)3·6H2O |  |  | 5h | 550 | 94.8 | 10.8 | 0.26 | 500 | 180 | 24000 |  | 42.86% |  |  |  | Mn-Ce-Co | None
470 | Mn-Ce-Co | 金属氧化物 | None | 水热法 | Ce(NO3)3·6H2O |  |  | 5h | 550 | 94.8 | 10.8 | 0.26 | 500 | 210 | 24000 |  | 81.93% |  |  |  | Mn-Ce-Co | None
471 | Sn-Mn-Ce-Co | 金属氧化物 | None | 共沉淀法 | Ce(NO3)3·6H2O |  |  | 5h | 500 | 102.7 | 8.1 | 0.22 | 500 | 150 | 24000 |  | 20.69% |  | Mn:Ce:Co的摩尔比为8：1：1；SnO2含量为4% |  | Sn-Mn-Ce-Co | None
472 | Sn-Mn-Ce-Co | 金属氧化物 | None | 共沉淀法 | Ce(NO3)3·6H2O |  |  | 5h | 500 | 102.7 | 8.1 | 0.22 | 500 | 180 | 24000 |  | 50.53% |  |  |  | Sn-Mn-Ce-Co | None
473 | Sn-Mn-Ce-Co | 金属氧化物 | None | 共沉淀法 | Ce(NO3)3·6H2O |  |  | 5h | 500 | 102.7 | 8.1 | 0.22 | 500 | 210 | 24000 |  | 87.61% |  |  |  | Sn-Mn-Ce-Co | None
474 | Sn-Mn-Ce-Co | 金属氧化物 | None | 共沉淀法 | Ce(NO3)3·6H2O |  |  | 5h | 500 | 103 | 9.9 | 0.27 | 500 | 150 | 24000 |  | 65.44% |  | Mn:Ce:Co的摩尔比为8：1：1；SnO2含量为8% |  | Sn-Mn-Ce-Co | None
475 | Sn-Mn-Ce-Co | 金属氧化物 | None | 共沉淀法 | Ce(NO3)3·6H2O |  |  | 5h | 500 | 103 | 9.9 | 0.27 | 500 | 180 | 24000 |  | 89.29% |  |  |  | Sn-Mn-Ce-Co | None
476 | Sn-Mn-Ce-Co | 金属氧化物 | None | 共沉淀法 | Ce(NO3)3·6H2O |  |  | 5h | 500 | 103 | 9.9 | 0.27 | 500 | 210 | 24000 |  | 99.79% |  |  |  | Sn-Mn-Ce-Co | None
477 | Sn-Mn-Ce-Co | 金属氧化物 | None | 共沉淀法 | Ce(NO3)3·6H2O |  |  | 5h | 500 | 105.2 | 10.7 | 0.29 | 500 | 150 | 24000 |  | 36.87% |  | Mn:Ce:Co的摩尔比为8：1：1；SnO2含量为12% |  | Sn-Mn-Ce-Co | None
478 | Sn-Mn-Ce-Co | 金属氧化物 | None | 共沉淀法 | Ce(NO3)3·6H2O |  |  | 5h | 500 | 105.2 | 10.7 | 0.29 | 500 | 180 | 24000 |  | 70.17% |  |  |  | Sn-Mn-Ce-Co | None
479 | Sn-Mn-Ce-Co | 金属氧化物 | None | 共沉淀法 | Ce(NO3)3·6H2O |  |  | 5h | 500 | 105.2 | 10.7 | 0.29 | 500 | 210 | 24000 |  | 97.48% |  |  |  | Sn-Mn-Ce-Co | None
480 | Ru-Sn-Ce | 金属氧化物 | None | 水热法 | Ce(NO3)3·6H2O |  |  | None | 350 | None | None | None | 500 | 150 | None |  | 16.22% | 9.77% | Sn0.5Ce9.5O2；Sn：Ce的摩尔比为0.5：9.5 Ru的理论含量为1wt%；0.5克SnxCeO10-xO2 |  | Ru-Sn-Ce | None | 57.18 | 137.87432 | 5.6835229 | 11.3139735 | 20.961008 | 0.68510335 | 1.1944 | 4.12 | 181.35 | 199.01 | 110.646 | 1089.8165 | 6.95575 | 17.246 | 0.19513
481 | Ru-Sn-Ce | 金属氧化物 | None | 水热法 | Ce(NO3)3·6H2O |  |  | None | 350 | None | None | None | 500 | 200 | None |  | 61.47% | 59.77% |  |  | Ru-Sn-Ce | None | 57.18 | 137.87432 | 5.6835229 | 11.3139735 | 20.961008 | 0.68510335 | 1.1944 | 4.12 | 181.35 | 199.01 | 110.646 | 1089.8165 | 6.95575 | 17.246 | 0.19513
482 | Ru-Sn-Ce | 金属氧化物 | None | 水热法 | Ce(NO3)3·6H2O |  |  | None | 350 | None | None | None | 500 | 250 | None |  | 98.83% | 98.53% |  |  | Ru-Sn-Ce | None | 57.18 | 137.87432 | 5.6835229 | 11.3139735 | 20.961008 | 0.68510335 | 1.1944 | 4.12 | 181.35 | 199.01 | 110.646 | 1089.8165 | 6.95575 | 17.246 | 0.19513
483 | Ru-Sn-Ce | 金属氧化物 | None | 水热法 | Ce(NO3)3·6H2O |  |  | None | 350 | None | None | None | 200 | 150 | None |  | 42.69% | 14.6% | Sn0.5Ce9.5O2；Sn：Ce的摩尔比为0.5：9.5 Ru的理论含量为1wt%；0.5克SnxCeO10-xO2 |  | Ru-Sn-Ce | None | 57.18 | 137.87432 | 5.6835229 | 11.3139735 | 20.961008 | 0.68510335 | 1.1944 | 4.12 | 181.35 | 199.01 | 110.646 | 1089.8165 | 6.95575 | 17.246 | 0.19513
484 | Ru-Sn-Ce | 金属氧化物 | None | 水热法 | Ce(NO3)3·6H2O |  |  | None | 350 | None | None | None | 200 | 200 | None |  | 89.65% | 74.58% |  |  | Ru-Sn-Ce | None | 57.18 | 137.87432 | 5.6835229 | 11.3139735 | 20.961008 | 0.68510335 | 1.1944 | 4.12 | 181.35 | 199.01 | 110.646 | 1089.8165 | 6.95575 | 17.246 | 0.19513
485 | Ru-Sn-Ce | 金属氧化物 | None | 水热法 | Ce(NO3)3·6H2O |  |  | None | 350 | None | None | None | 200 | 250 | None |  | 99.57% | 98.84% |  |  | Ru-Sn-Ce | None | 57.18 | 137.87432 | 5.6835229 | 11.3139735 | 20.961008 | 0.68510335 | 1.1944 | 4.12 | 181.35 | 199.01 | 110.646 | 1089.8165 | 6.95575 | 17.246 | 0.19513
486 | Ru-Sn-Ce | 金属氧化物 | None | 水热法 | Ce(NO3)3·6H2O |  |  | None | 350 | None | None | None | 1000 | 150 | None |  | 20.7% | 6.09% | Sn0.5Ce9.5O2；Sn：Ce的摩尔比为0.5：9.5 Ru的理论含量为1wt%；0.5克SnxCeO10-xO2 |  | Ru-Sn-Ce | None | 57.18 | 137.87432 | 5.6835229 | 11.3139735 | 20.961008 | 0.68510335 | 1.1944 | 4.12 | 181.35 | 199.01 | 110.646 | 1089.8165 | 6.95575 | 17.246 | 0.19513
487 | Ru-Sn-Ce | 金属氧化物 | None | 水热法 | Ce(NO3)3·6H2O |  |  | None | 350 | None | None | None | 1000 | 200 | None |  | 63.61% | 56.93% |  |  | Ru-Sn-Ce | None | 57.18 | 137.87432 | 5.6835229 | 11.3139735 | 20.961008 | 0.68510335 | 1.1944 | 4.12 | 181.35 | 199.01 | 110.646 | 1089.8165 | 6.95575 | 17.246 | 0.19513
488 | Ru-Sn-Ce | 金属氧化物 | None | 水热法 | Ce(NO3)3·6H2O |  |  | None | 350 | None | None | None | 1000 | 250 | None |  | 97.76% | 95.59% |  |  | Ru-Sn-Ce | None | 57.18 | 137.87432 | 5.6835229 | 11.3139735 | 20.961008 | 0.68510335 | 1.1944 | 4.12 | 181.35 | 199.01 | 110.646 | 1089.8165 | 6.95575 | 17.246 | 0.19513
489 | Mn-Ce-Zr | 金属氧化物 | cordierite | 氧化还原法 | Ce(NO3)3·6H2O |  |  | 2h | 500 | 100 | 7.63 | 0.191 | 1000 | 320 | 30000 |  | 45.61% | 50.65% | 质量比Mn∶Ce∶Zr = 7∶1.5∶1.5 | 1区 备注文章中称其为 溶液燃烧法，但本质是 氧化还原反应 | Mn-Ce-Zr | cordierite | 28.96 | 64.89195608 | 7.21336702 | 15.0360118 | 31.570278 | 0.09236 | 1.4957 | 6.46 | 144.8 | 156.53 | 60.701 | 1554.74 | 7.1771 | 9.684 | 0.4368
490 | Mn-Ce-Zr | 金属氧化物 | cordierite | 氧化还原法 | Ce(NO3)3·6H2O |  |  | 2h | 500 | 100 | 7.63 | 0.191 | 1000 | 360 | 30000 |  | 75.95% | 53.05% |  |  | Mn-Ce-Zr | cordierite | 28.96 | 64.89195608 | 7.21336702 | 15.0360118 | 31.570278 | 0.09236 | 1.4957 | 6.46 | 144.8 | 156.53 | 60.701 | 1554.74 | 7.1771 | 9.684 | 0.4368
491 | Mn-Ce-Zr | 金属氧化物 | cordierite | 氧化还原法 | Ce(NO3)3·6H2O |  |  | 2h | 500 | 100 | 7.63 | 0.191 | 1000 | 400 | 30000 |  | 93.93% | 62.62% |  |  | Mn-Ce-Zr | cordierite | 28.96 | 64.89195608 | 7.21336702 | 15.0360118 | 31.570278 | 0.09236 | 1.4957 | 6.46 | 144.8 | 156.53 | 60.701 | 1554.74 | 7.1771 | 9.684 | 0.4368
492 | Mn-Ce | 金属氧化物 | cordierite | 氧化还原法 | Ce(NO3)3·6H2O |  |  | 2h | 500 | 104 | 11.2 | 0.29 | 1000 | 320 | 30000 |  | 29.14% | 39.05% | 质量比Mn∶Ce = 7∶3 |  | Mn-Ce | cordierite | 29.62 | 66.86295784 | 7.16867668 | 14.9842314 | 31.782116 | 0.091 | 1.4898 | 6.58 | 146.3 | 157.56 | 61.582 | 1456.57 | 7.2258 | 8.29 | 0.43882
493 | Mn-Ce | 金属氧化物 | cordierite | 氧化还原法 | Ce(NO3)3·6H2O |  |  | 2h | 500 | 104 | 11.2 | 0.29 | 1000 | 360 | 30000 |  | 57.64% | 43.75% |  |  | Mn-Ce | cordierite | 29.62 | 66.86295784 | 7.16867668 | 14.9842314 | 31.782116 | 0.091 | 1.4898 | 6.58 | 146.3 | 157.56 | 61.582 | 1456.57 | 7.2258 | 8.29 | 0.43882
494 | Mn-Ce | 金属氧化物 | cordierite | 氧化还原法 | Ce(NO3)3·6H2O |  |  | 2h | 500 | 104 | 11.2 | 0.29 | 1000 | 400 | 30000 |  | 89.27% | 52.64% |  |  | Mn-Ce | cordierite | 29.62 | 66.86295784 | 7.16867668 | 14.9842314 | 31.782116 | 0.091 | 1.4898 | 6.58 | 146.3 | 157.56 | 61.582 | 1456.57 | 7.2258 | 8.29 | 0.43882
495 | Mn-Zr | 金属氧化物 | cordierite | 氧化还原法 | Ce(NO3)3·6H2O |  |  | 2h | 500 | 82.1 | 4.36 | 0.0895 | 1000 | 320 | 30000 |  | 31.2% | 49.01% | 质量比Mn∶Zr = 7∶3 |  | Mn-Zr | cordierite
496 | Mn-Zr | 金属氧化物 | cordierite | 氧化还原法 | Ce(NO3)3·6H2O |  |  | 2h | 500 | 82.1 | 4.36 | 0.0895 | 1000 | 360 | 30000 |  | 65.33% | 47.33% |  |  | Mn-Zr | cordierite
497 | Mn-Zr | 金属氧化物 | cordierite | 氧化还原法 | Ce(NO3)3·6H2O |  |  | 2h | 500 | 82.1 | 4.36 | 0.0895 | 1000 | 400 | 30000 |  | 91.22% | 54.69% |  |  | Mn-Zr | cordierite
498 | Mn-Ce | 金属氧化物 | None | 水热法 | Ce(NO3)3·6H2O |  |  | 2h | 500 | 71.3 | None | 0.47 | 1000 | 200 | 15000 |  | 3.27% |  | Ce/Mn-8/1；摩尔比 | 1区 | Mn-Ce | None | 54.37 | 130.7464 | 5.74709818 | 11.4712389 | 21.679166 | 0.5785 | 1.1673 | 4.33 | 180.05 | 198.06 | 107.557 | 1121.32 | 6.8283 | 10.915 | 0.22357
499 | Mn-Ce | 金属氧化物 | None | 水热法 | Ce(NO3)3·6H2O |  |  | 2h | 500 | 71.3 | None | 0.47 | 1000 | 250 | 15000 |  | 27.85% |  |  |  | Mn-Ce | None | 54.37 | 130.7464 | 5.74709818 | 11.4712389 | 21.679166 | 0.5785 | 1.1673 | 4.33 | 180.05 | 198.06 | 107.557 | 1121.32 | 6.8283 | 10.915 | 0.22357
500 | Mn-Ce | 金属氧化物 | None | 水热法 | Ce(NO3)3·6H2O |  |  | 2h | 500 | 71.3 | None | 0.47 | 1000 | 300 | 15000 |  | 53.93% |  |  |  | Mn-Ce | None | 54.37 | 130.7464 | 5.74709818 | 11.4712389 | 21.679166 | 0.5785 | 1.1673 | 4.33 | 180.05 | 198.06 | 107.557 | 1121.32 | 6.8283 | 10.915 | 0.22357
501 | Mn-Ce | 金属氧化物 | None | 水热法 | Ce(NO3)3·6H2O |  |  | 2h | 500 | 72.9 | None | 0.51 | 1000 | 200 | 15000 |  | 9.07% |  | Ce/Mn-4/1；摩尔比 |  | Mn-Ce | None | 51.4 | 123.0804088 | 5.9176876 | 11.892798 | 22.89152 | 0.52 | 1.206 | 4.6 | 176 | 193.2 | 102.04 | 1161.55 | 6.876 | 10.6 | 0.2494
502 | Mn-Ce | 金属氧化物 | None | 水热法 | Ce(NO3)3·6H2O |  |  | 2h | 500 | 72.9 | None | 0.51 | 1000 | 250 | 15000 |  | 35.61% |  |  |  | Mn-Ce | None | 51.4 | 123.0804088 | 5.9176876 | 11.892798 | 22.89152 | 0.52 | 1.206 | 4.6 | 176 | 193.2 | 102.04 | 1161.55 | 6.876 | 10.6 | 0.2494
503 | Mn-Ce | 金属氧化物 | None | 水热法 | Ce(NO3)3·6H2O |  |  | 2h | 500 | 72.9 | None | 0.51 | 1000 | 300 | 15000 |  | 69.63% |  |  |  | Mn-Ce | None | 51.4 | 123.0804088 | 5.9176876 | 11.892798 | 22.89152 | 0.52 | 1.206 | 4.6 | 176 | 193.2 | 102.04 | 1161.55 | 6.876 | 10.6 | 0.2494
504 | Mn-Ce | 金属氧化物 | None | 水热法 | Ce(NO3)3·6H2O |  |  | 2h | 500 | 75.6 | None | 0.53 | 1000 | 200 | 15000 |  | 15.89% |  | Ce/Mn-2/1；摩尔比 |  | Mn-Ce | None | 47.11 | 112.0073 | 6.16409454 | 12.5017167 | 24.642698 | 0.4355 | 1.2619 | 4.99 | 170.15 | 186.18 | 94.071 | 1219.66 | 6.9449 | 10.145 | 0.28671
505 | Mn-Ce | 金属氧化物 | None | 水热法 | Ce(NO3)3·6H2O |  |  | 2h | 500 | 75.6 | None | 0.53 | 1000 | 250 | 15000 |  | 45.42% |  |  |  | Mn-Ce | None | 47.11 | 112.0073 | 6.16409454 | 12.5017167 | 24.642698 | 0.4355 | 1.2619 | 4.99 | 170.15 | 186.18 | 94.071 | 1219.66 | 6.9449 | 10.145 | 0.28671
506 | Mn-Ce | 金属氧化物 | None | 水热法 | Ce(NO3)3·6H2O |  |  | 2h | 500 | 75.6 | None | 0.53 | 1000 | 300 | 15000 |  | 79.99% |  |  |  | Mn-Ce | None | 47.11 | 112.0073 | 6.16409454 | 12.5017167 | 24.642698 | 0.4355 | 1.2619 | 4.99 | 170.15 | 186.18 | 94.071 | 1219.66 | 6.9449 | 10.145 | 0.28671
507 | Mn-Ce | 金属氧化物 | None | 水热法 | Ce(NO3)3·6H2O |  |  | 2h | 500 | 81.7 | None | 0.6 | 1000 | 200 | 15000 |  | 23.46% |  | Ce/Mn-1/1；摩尔比 |  | Mn-Ce | None | 41.5 | 97.527022 | 6.486319 | 13.297995 | 26.9327 | 0.325 | 1.335 | 5.5 | 162.5 | 177 | 83.65 | 1295.65 | 7.035 | 9.55 | 0.3355
508 | Mn-Ce | 金属氧化物 | None | 水热法 | Ce(NO3)3·6H2O |  |  | 2h | 500 | 81.7 | None | 0.6 | 1000 | 250 | 15000 |  | 37.66% |  |  |  | Mn-Ce | None | 41.5 | 97.527022 | 6.486319 | 13.297995 | 26.9327 | 0.325 | 1.335 | 5.5 | 162.5 | 177 | 83.65 | 1295.65 | 7.035 | 9.55 | 0.3355
509 | Mn-Ce | 金属氧化物 | None | 水热法 | Ce(NO3)3·6H2O |  |  | 2h | 500 | 81.7 | None | 0.6 | 1000 | 300 | 15000 |  | 89.91% |  |  |  | Mn-Ce | None | 41.5 | 97.527022 | 6.486319 | 13.297995 | 26.9327 | 0.325 | 1.335 | 5.5 | 162.5 | 177 | 83.65 | 1295.65 | 7.035 | 9.55 | 0.3355
510 | Mn-Ce | 金属氧化物 | None | 水热法 | Ce(NO3)3·6H2O |  |  | 2h | 500 | 80.5 | None | 0.62 | 1000 | 200 | 15000 |  | 30.47% |  | Ce/Mn-1/2；摩尔比 |  | Mn-Ce | None | 35.89 | 83.04676948 | 6.80854346 | 14.0942733 | 29.222702 | 0.2145 | 1.4081 | 6.01 | 154.85 | 167.82 | 73.229 | 1371.64 | 7.1251 | 8.955 | 0.38429
511 | Mn-Ce | 金属氧化物 | None | 水热法 | Ce(NO3)3·6H2O |  |  | 2h | 500 | 80.5 | None | 0.62 | 1000 | 250 | 15000 |  | 47.01% |  |  |  | Mn-Ce | None | 35.89 | 83.04676948 | 6.80854346 | 14.0942733 | 29.222702 | 0.2145 | 1.4081 | 6.01 | 154.85 | 167.82 | 73.229 | 1371.64 | 7.1251 | 8.955 | 0.38429
512 | Mn-Ce | 金属氧化物 | None | 水热法 | Ce(NO3)3·6H2O |  |  | 2h | 500 | 80.5 | None | 0.62 | 1000 | 300 | 15000 |  | 95.7% |  |  |  | Mn-Ce | None | 35.89 | 83.04676948 | 6.80854346 | 14.0942733 | 29.222702 | 0.2145 | 1.4081 | 6.01 | 154.85 | 167.82 | 73.229 | 1371.64 | 7.1251 | 8.955 | 0.38429
513 | Mn-Ce | 金属氧化物 | None | 水热法 | Ce(NO3)3·6H2O |  |  | 2h | 500 | 86.3 | None | 0.64 | 1000 | 200 | 15000 |  | 25.89% |  | Ce/Mn-1/4；摩尔比 |  | Mn-Ce | None | 31.6 | 71.9736352 | 7.0549504 | 14.703192 | 30.97388 | 0.13 | 1.464 | 6.4 | 149 | 160.8 | 65.26 | 1429.75 | 7.194 | 8.5 | 0.4216
514 | Mn-Ce | 金属氧化物 | None | 水热法 | Ce(NO3)3·6H2O |  |  | 2h | 500 | 86.3 | None | 0.64 | 1000 | 250 | 15000 |  | 50.47% |  |  |  | Mn-Ce | None | 31.6 | 71.9736352 | 7.0549504 | 14.703192 | 30.97388 | 0.13 | 1.464 | 6.4 | 149 | 160.8 | 65.26 | 1429.75 | 7.194 | 8.5 | 0.4216
515 | Mn-Ce | 金属氧化物 | None | 水热法 | Ce(NO3)3·6H2O |  |  | 2h | 500 | 86.3 | None | 0.64 | 1000 | 300 | 15000 |  | 99.63% |  |  |  | Mn-Ce | None | 31.6 | 71.9736352 | 7.0549504 | 14.703192 | 30.97388 | 0.13 | 1.464 | 6.4 | 149 | 160.8 | 65.26 | 1429.75 | 7.194 | 8.5 | 0.4216
516 | Mn-Ce | 金属氧化物 | None | 水热法 | Ce(NO3)3·6H2O |  |  | 2h | 500 | 98.2 | None | 0.71 | 1000 | 200 | 15000 |  | 30.56% |  | Ce/Mn-1/8；摩尔比 |  | Mn-Ce | None | 28.63 | 64.30761916 | 7.22553982 | 15.1247511 | 32.186234 | 0.0715 | 1.5027 | 6.67 | 144.95 | 155.94 | 59.743 | 1469.98 | 7.2417 | 8.185 | 0.44743
517 | Mn-Ce | 金属氧化物 | None | 水热法 | Ce(NO3)3·6H2O |  |  | 2h | 500 | 98.2 | None | 0.71 | 1000 | 250 | 15000 |  | 58.69% |  |  |  | Mn-Ce | None | 28.63 | 64.30761916 | 7.22553982 | 15.1247511 | 32.186234 | 0.0715 | 1.5027 | 6.67 | 144.95 | 155.94 | 59.743 | 1469.98 | 7.2417 | 8.185 | 0.44743
518 | Mn-Ce | 金属氧化物 | None | 水热法 | Ce(NO3)3·6H2O |  |  | 2h | 500 | 98.2 | None | 0.71 | 1000 | 300 | 15000 |  | 99.63% |  |  |  | Mn-Ce | None | 28.63 | 64.30761916 | 7.22553982 | 15.1247511 | 32.186234 | 0.0715 | 1.5027 | 6.67 | 144.95 | 155.94 | 59.743 | 1469.98 | 7.2417 | 8.185 | 0.44743
519 | Ce-Co/HMS | 金属氧化物 | HMS | 浸渍法 | Ce(NO3)3·6H2O | 5h | 550 | 3h | 500 | None | None | 0.6 | 1000 | 360 | 30000 |  | 31.43% |  | Ce1.5-Co6/HMS；负载6wt% Co和1.5wt%Ce | 1区 | Ce-Co/HMS | HMS | 30.1 | 67.0514746 | 7.646769 | 16.47156 | 32.16974 | 0.661030814 | 1.804 | 8.5 | 140 | 144.6 | 69.93 | 1698.55 | 8.651 | 91.13 | 0.3981
520 | Ce-Co/HMS | 金属氧化物 | HMS | 浸渍法 | Ce(NO3)3·6H2O | 5h | 550 | 3h | 500 | None | None | 0.6 | 1000 | 400 | 30000 |  | 60.82% |  |  |  | Ce-Co/HMS | HMS | 30.1 | 67.0514746 | 7.646769 | 16.47156 | 32.16974 | 0.661030814 | 1.804 | 8.5 | 140 | 144.6 | 69.93 | 1698.55 | 8.651 | 91.13 | 0.3981
521 | Ce-Co/HMS | 金属氧化物 | HMS | 浸渍法 | Ce(NO3)3·6H2O | 5h | 550 | 3h | 500 | None | None | 0.6 | 1000 | 440 | 30000 |  | 81.27% |  |  |  | Ce-Co/HMS | HMS | 30.1 | 67.0514746 | 7.646769 | 16.47156 | 32.16974 | 0.661030814 | 1.804 | 8.5 | 140 | 144.6 | 69.93 | 1698.55 | 8.651 | 91.13 | 0.3981
522 | Ce-Co/HMS | 金属氧化物 | HMS | 浸渍法 | Ce(NO3)3·6H2O | 5h | 550 | 3h | 500 | None | None | 0.58 | 1000 | 360 | 30000 |  | 47.9% |  | Ce3-Co6/HMS；负载6wt% Co和3wt%Ce |  | Ce-Co/HMS | HMS | 32.27 | 72.73427102 | 7.4828003 | 16.042572 | 31.238558 | 0.6601728618 | 1.7508 | 8.15 | 143.5 | 149.22 | 73.381 | 1649.83 | 8.5047 | 84.921 | 0.38207
523 | Ce-Co/HMS | 金属氧化物 | HMS | 浸渍法 | Ce(NO3)3·6H2O | 5h | 550 | 3h | 500 | None | None | 0.58 | 1000 | 400 | 30000 |  | 76.75% |  |  |  | Ce-Co/HMS | HMS | 32.27 | 72.73427102 | 7.4828003 | 16.042572 | 31.238558 | 0.6601728618 | 1.7508 | 8.15 | 143.5 | 149.22 | 73.381 | 1649.83 | 8.5047 | 84.921 | 0.38207
524 | Ce-Co/HMS | 金属氧化物 | HMS | 浸渍法 | Ce(NO3)3·6H2O | 5h | 550 | 3h | 500 | None | None | 0.58 | 1000 | 440 | 30000 |  | 91.5% |  |  |  | Ce-Co/HMS | HMS | 32.27 | 72.73427102 | 7.4828003 | 16.042572 | 31.238558 | 0.6601728618 | 1.7508 | 8.15 | 143.5 | 149.22 | 73.381 | 1649.83 | 8.5047 | 84.921 | 0.38207
525 | Ce-Co/HMS | 金属氧化物 | HMS | 浸渍法 | Ce(NO3)3·6H2O | 5h | 550 | 3h | 500 | None | None | 0.53 | 1000 | 360 | 30000 |  | 54.14% |  | Ce6-Co6/HMS；负载6wt% Co和6wt%Ce |  | Ce-Co/HMS | HMS | 36.3 | 83.2880358 | 7.178287 | 15.24588 | 29.50922 | 0.658579522 | 1.652 | 7.5 | 150 | 157.8 | 79.79 | 1559.35 | 8.233 | 73.39 | 0.3523
526 | Ce-Co/HMS | 金属氧化物 | HMS | 浸渍法 | Ce(NO3)3·6H2O | 5h | 550 | 3h | 500 | None | None | 0.53 | 1000 | 400 | 30000 |  | 76.75% |  |  |  | Ce-Co/HMS | HMS | 36.3 | 83.2880358 | 7.178287 | 15.24588 | 29.50922 | 0.658579522 | 1.652 | 7.5 | 150 | 157.8 | 79.79 | 1559.35 | 8.233 | 73.39 | 0.3523
527 | Ce-Co/HMS | 金属氧化物 | HMS | 浸渍法 | Ce(NO3)3·6H2O | 5h | 550 | 3h | 500 | None | None | 0.53 | 1000 | 440 | 30000 |  | 89.99% |  |  |  | Ce-Co/HMS | HMS | 36.3 | 83.2880358 | 7.178287 | 15.24588 | 29.50922 | 0.658579522 | 1.652 | 7.5 | 150 | 157.8 | 79.79 | 1559.35 | 8.233 | 73.39 | 0.3523
528 | Ce-Co/HMS | 金属氧化物 | HMS | 浸渍法 | Ce(NO3)3·6H2O | 5h | 550 | 3h | 500 | None | None | 0.49 | 1000 | 360 | 30000 |  | 45.32% |  | Ce9-Co6/HMS；负载6wt% Co和9wt%Ce |  | Ce-Co/HMS | HMS | 39.09 | 90.59448834 | 6.9674701 | 14.694324 | 28.311986 | 0.6574764406 | 1.5836 | 7.05 | 154.5 | 163.74 | 84.227 | 1496.71 | 8.0449 | 65.407 | 0.33169
529 | Ce-Co/HMS | 金属氧化物 | HMS | 浸渍法 | Ce(NO3)3·6H2O | 5h | 550 | 3h | 500 | None | None | 0.49 | 1000 | 400 | 30000 |  | 76.75% |  |  |  | Ce-Co/HMS | HMS | 39.09 | 90.59448834 | 6.9674701 | 14.694324 | 28.311986 | 0.6574764406 | 1.5836 | 7.05 | 154.5 | 163.74 | 84.227 | 1496.71 | 8.0449 | 65.407 | 0.33169
530 | Ce-Co/HMS | 金属氧化物 | HMS | 浸渍法 | Ce(NO3)3·6H2O | 5h | 550 | 3h | 500 | None | None | 0.49 | 1000 | 440 | 30000 |  | 91.07% |  |  |  | Ce-Co/HMS | HMS | 39.09 | 90.59448834 | 6.9674701 | 14.694324 | 28.311986 | 0.6574764406 | 1.5836 | 7.05 | 154.5 | 163.74 | 84.227 | 1496.71 | 8.0449 | 65.407 | 0.33169
531 | Pd/CeO2 | 金属氧化物 | CeO2 | 反应研磨法 | Ce (CH3COO)3 |  |  | 5h | 500 | 119.76 | 3.41 | 0.1 | 100 | 350 |  | 400000 | 39.54% |  | 5.6605克Ce (CH3COO)3 和5.283毫克Pd (CH3COO)2 |  | Pd/CeO2 | CeO2 | 57.88 | 139.77904 | 5.56658239 | 11.04074 | 20.324726 | 0.64912 | 1.1308 | 4.06 | 184.55 | 203.35 | 113.797 | 1079.708 | 6.8223 | 11.905 | 0.19254
532 | Pd/CeO2 | 金属氧化物 | CeO2 | 反应研磨法 | Ce (CH3COO)3 |  |  | 5h | 500 | 119.76 | 3.41 | 0.1 | 100 | 400 |  | 400000 | 54.35% |  |  |  | Pd/CeO2 | CeO2 | 57.88 | 139.77904 | 5.56658239 | 11.04074 | 20.324726 | 0.64912 | 1.1308 | 4.06 | 184.55 | 203.35 | 113.797 | 1079.708 | 6.8223 | 11.905 | 0.19254
533 | Pd/CeO2 | 金属氧化物 | CeO2 | 反应研磨法 | Ce (CH3COO)3 |  |  | 5h | 500 | 119.76 | 3.41 | 0.1 | 100 | 450 |  | 400000 | 70.29% |  |  |  | Pd/CeO2 | CeO2 | 57.88 | 139.77904 | 5.56658239 | 11.04074 | 20.324726 | 0.64912 | 1.1308 | 4.06 | 184.55 | 203.35 | 113.797 | 1079.708 | 6.8223 | 11.905 | 0.19254
534 | Pd/CeO2 | 金属氧化物 | CeO2 | 反应研磨法 | Ce (CH3COO)3 |  |  | 5h | 500 | 123.97 | 3.22 | 0.1 | 100 | 350 |  | 400000 | 52.48% |  | 5.6605克Ce (CH3COO)3 和5.283毫克Pd (CH3COO)2 |  | Pd/CeO2 | CeO2 | 57.88 | 139.77904 | 5.56658239 | 11.04074 | 20.324726 | 0.64912 | 1.1308 | 4.06 | 184.55 | 203.35 | 113.797 | 1079.708 | 6.8223 | 11.905 | 0.19254
535 | Pd/CeO2 | 金属氧化物 | CeO2 | 反应研磨法 | Ce (CH3COO)3 |  |  | 5h | 500 | 123.97 | 3.22 | 0.1 | 100 | 400 |  | 400000 | 64.91% |  |  |  | Pd/CeO2 | CeO2 | 57.88 | 139.77904 | 5.56658239 | 11.04074 | 20.324726 | 0.64912 | 1.1308 | 4.06 | 184.55 | 203.35 | 113.797 | 1079.708 | 6.8223 | 11.905 | 0.19254
536 | Pd/CeO2 | 金属氧化物 | CeO2 | 反应研磨法 | Ce (CH3COO)3 |  |  | 5h | 500 | 123.97 | 3.22 | 0.1 | 100 | 450 |  | 400000 | 80.02% |  |  |  | Pd/CeO2 | CeO2 | 57.88 | 139.77904 | 5.56658239 | 11.04074 | 20.324726 | 0.64912 | 1.1308 | 4.06 | 184.55 | 203.35 | 113.797 | 1079.708 | 6.8223 | 11.905 | 0.19254
537 | Pd/CeO2 | 金属氧化物 | CeO2 | 反应研磨法 | Ce (CH3COO)3 |  |  | 5h | 500 | 142.92 | 3.26 | 0.12 | 100 | 350 |  | 400000 | 55.59% |  | 5.6605克Ce (CH3COO)3 和5.283毫克Pd (CH3COO)2 |  | Pd/CeO2 | CeO2 | 57.88 | 139.77904 | 5.56658239 | 11.04074 | 20.324726 | 0.64912 | 1.1308 | 4.06 | 184.55 | 203.35 | 113.797 | 1079.708 | 6.8223 | 11.905 | 0.19254
538 | Pd/CeO2 | 金属氧化物 | CeO2 | 反应研磨法 | Ce (CH3COO)3 |  |  | 5h | 500 | 142.92 | 3.26 | 0.12 | 100 | 400 |  | 400000 | 70.29% |  |  |  | Pd/CeO2 | CeO2 | 57.88 | 139.77904 | 5.56658239 | 11.04074 | 20.324726 | 0.64912 | 1.1308 | 4.06 | 184.55 | 203.35 | 113.797 | 1079.708 | 6.8223 | 11.905 | 0.19254
539 | Pd/CeO2 | 金属氧化物 | CeO2 | 反应研磨法 | Ce (CH3COO)3 |  |  | 5h | 500 | 142.92 | 3.26 | 0.12 | 100 | 450 |  | 400000 | 85.4% |  |  |  | Pd/CeO2 | CeO2 | 57.88 | 139.77904 | 5.56658239 | 11.04074 | 20.324726 | 0.64912 | 1.1308 | 4.06 | 184.55 | 203.35 | 113.797 | 1079.708 | 6.8223 | 11.905 | 0.19254
540 | Ce/TiO2 | 金属氧化物 | TiO2 | 浸渍法 | Ce(NO3)3 |  |  | 3h | 550 | 76.33 | 15.56 | 0.36 | 597 | 200 | 30000 |  | 4.84% |  | 1wt%Ce |  | Ce/TiO2 | TiO2 | 22.36 | 48.78949 | 6.8152248 | 13.549305 | 27.4187669 | 0.08471 | 1.5358 | 4 | 140.45 | 160.44 | 61.038 | 1934.44 | 4.52864 | 21.794 | 0.51969
541 | Ce/TiO2 | 金属氧化物 | TiO2 | 浸渍法 | Ce(NO3)3 |  |  | 3h | 550 | 76.33 | 15.56 | 0.36 | 597 | 300 | 30000 |  | 12.87% |  |  |  | Ce/TiO2 | TiO2 | 22.36 | 48.78949 | 6.8152248 | 13.549305 | 27.4187669 | 0.08471 | 1.5358 | 4 | 140.45 | 160.44 | 61.038 | 1934.44 | 4.52864 | 21.794 | 0.51969
542 | Ce/TiO2 | 金属氧化物 | TiO2 | 浸渍法 | Ce(NO3)3 |  |  | 3h | 550 | 76.33 | 15.56 | 0.36 | 597 | 400 | 30000 |  | 87.55% |  |  |  | Ce/TiO2 | TiO2 | 22.36 | 48.78949 | 6.8152248 | 13.549305 | 27.4187669 | 0.08471 | 1.5358 | 4 | 140.45 | 160.44 | 61.038 | 1934.44 | 4.52864 | 21.794 | 0.51969
543 | Ru-Ce/TiO2 | 金属氧化物 | TiO2 | 浸渍法 | Ce(NO3)3 |  |  | 3h | 300 | 77.32 | 16.42 | 0.37 | 597 | 150 | 30000 |  | 19.74% | 63.88% | 0.4wt%Ru；1wt%Ce |  | Ru-Ce/TiO2 | TiO2 | 22.282 | 48.580103 | 6.82198002 | 13.5693365 | 27.45087901 | 0.085339 | 1.53946 | 4.012 | 140.24 | 160.222 | 60.8453 | 1939.913 | 4.542366 | 22.1217 | 0.520159
544 | Ru-Ce/TiO2 | 金属氧化物 | TiO2 | 浸渍法 | Ce(NO3)3 |  |  | 3h | 300 | 77.32 | 16.42 | 0.37 | 597 | 175 | 30000 |  | 49.07% | 70.21% |  |  | Ru-Ce/TiO2 | TiO2 | 22.282 | 48.580103 | 6.82198002 | 13.5693365 | 27.45087901 | 0.085339 | 1.53946 | 4.012 | 140.24 | 160.222 | 60.8453 | 1939.913 | 4.542366 | 22.1217 | 0.520159
545 | Ru-Ce/TiO2 | 金属氧化物 | TiO2 | 浸渍法 | Ce(NO3)3 |  |  | 3h | 300 | 77.32 | 16.42 | 0.37 | 597 | 200 | 30000 |  | 99.63% | 80.73% |  |  | Ru-Ce/TiO2 | TiO2 | 22.282 | 48.580103 | 6.82198002 | 13.5693365 | 27.45087901 | 0.085339 | 1.53946 | 4.012 | 140.24 | 160.222 | 60.8453 | 1939.913 | 4.542366 | 22.1217 | 0.520159
546 | Ru-Ce/TiO2 | 金属氧化物 | TiO2 | 浸渍法 | Ce(NO3)3 |  |  | 3h | 300 | 73.87 | 14.82 | 0.36 | 597 | 150 | 30000 |  | 4.84% |  | 0.4wt%Ru；4wt%Ce |  | Ru-Ce/TiO2 | TiO2 | 22.894 | 50.148336 | 6.80005818 | 13.524805 | 27.32687574 | 0.095046 | 1.53232 | 4.012 | 141.005 | 160.97 | 61.7599 | 1925.106 | 4.580854 | 21.9415 | 0.514532
547 | Ru-Ce/TiO2 | 金属氧化物 | TiO2 | 浸渍法 | Ce(NO3)3 |  |  | 3h | 300 | 73.87 | 14.82 | 0.36 | 597 | 175 | 30000 |  | 10.24% |  |  |  | Ru-Ce/TiO2 | TiO2 | 22.894 | 50.148336 | 6.80005818 | 13.524805 | 27.32687574 | 0.095046 | 1.53232 | 4.012 | 141.005 | 160.97 | 61.7599 | 1925.106 | 4.580854 | 21.9415 | 0.514532
548 | Ru-Ce/TiO2 | 金属氧化物 | TiO2 | 浸渍法 | Ce(NO3)3 |  |  | 3h | 300 | 73.87 | 14.82 | 0.36 | 597 | 200 | 30000 |  | 18.34% |  |  |  | Ru-Ce/TiO2 | TiO2 | 22.894 | 50.148336 | 6.80005818 | 13.524805 | 27.32687574 | 0.095046 | 1.53232 | 4.012 | 141.005 | 160.97 | 61.7599 | 1925.106 | 4.580854 | 21.9415 | 0.514532
549 | Ru-Ce/TiO2 | 金属氧化物 | TiO2 | 浸渍法 | Ce(NO3)3 |  |  | 3h | 300 | 77.32 | 16.42 | 0.37 | 199 | 150 | 30000 |  | 30.5% |  | 0.4wt%Ru；1wt%Ce |  | Ru-Ce/TiO2 | TiO2 | 22.282 | 48.580103 | 6.82198002 | 13.5693365 | 27.45087901 | 0.085339 | 1.53946 | 4.012 | 140.24 | 160.222 | 60.8453 | 1939.913 | 4.542366 | 22.1217 | 0.520159
550 | Ru-Ce/TiO2 | 金属氧化物 | TiO2 | 浸渍法 | Ce(NO3)3 |  |  | 3h | 300 | 77.32 | 16.42 | 0.37 | 199 | 175 | 30000 |  | 67.41% |  |  |  | Ru-Ce/TiO2 | TiO2 | 22.282 | 48.580103 | 6.82198002 | 13.5693365 | 27.45087901 | 0.085339 | 1.53946 | 4.012 | 140.24 | 160.222 | 60.8453 | 1939.913 | 4.542366 | 22.1217 | 0.520159
551 | Ru-Ce/TiO2 | 金属氧化物 | TiO2 | 浸渍法 | Ce(NO3)3 |  |  | 3h | 300 | 77.32 | 16.42 | 0.37 | 199 | 200 | 30000 |  | 99.89% |  |  |  | Ru-Ce/TiO2 | TiO2 | 22.282 | 48.580103 | 6.82198002 | 13.5693365 | 27.45087901 | 0.085339 | 1.53946 | 4.012 | 140.24 | 160.222 | 60.8453 | 1939.913 | 4.542366 | 22.1217 | 0.520159
552 | Ru-Ce/TiO2 | 金属氧化物 | TiO2 | 浸渍法 | Ce(NO3)3 |  |  | 3h | 300 | 77.32 | 16.42 | 0.37 | 398 | 150 | 30000 |  | 29.34% |  | 0.4wt%Ru；1wt%Ce |  | Ru-Ce/TiO2 | TiO2 | 22.282 | 48.580103 | 6.82198002 | 13.5693365 | 27.45087901 | 0.085339 | 1.53946 | 4.012 | 140.24 | 160.222 | 60.8453 | 1939.913 | 4.542366 | 22.1217 | 0.520159
553 | Ru-Ce/TiO2 | 金属氧化物 | TiO2 | 浸渍法 | Ce(NO3)3 |  |  | 3h | 300 | 77.32 | 16.42 | 0.37 | 398 | 175 | 30000 |  | 62.98% |  |  |  | Ru-Ce/TiO2 | TiO2 | 22.282 | 48.580103 | 6.82198002 | 13.5693365 | 27.45087901 | 0.085339 | 1.53946 | 4.012 | 140.24 | 160.222 | 60.8453 | 1939.913 | 4.542366 | 22.1217 | 0.520159
554 | Ru-Ce/TiO2 | 金属氧化物 | TiO2 | 浸渍法 | Ce(NO3)3 |  |  | 3h | 300 | 77.32 | 16.42 | 0.37 | 398 | 200 | 30000 |  | 99.89% |  |  |  | Ru-Ce/TiO2 | TiO2 | 22.282 | 48.580103 | 6.82198002 | 13.5693365 | 27.45087901 | 0.085339 | 1.53946 | 4.012 | 140.24 | 160.222 | 60.8453 | 1939.913 | 4.542366 | 22.1217 | 0.520159
555 | Ru-Ce/TiO2 | 金属氧化物 | TiO2 | 浸渍法 | Ce(NO3)3 |  |  | 3h | 300 | 77.32 | 16.42 | 0.37 | 796 | 150 | 30000 |  | 18.26% |  | 0.4wt%Ru；1wt%Ce |  | Ru-Ce/TiO2 | TiO2 | 22.282 | 48.580103 | 6.82198002 | 13.5693365 | 27.45087901 | 0.085339 | 1.53946 | 4.012 | 140.24 | 160.222 | 60.8453 | 1939.913 | 4.542366 | 22.1217 | 0.520159
556 | Ru-Ce/TiO2 | 金属氧化物 | TiO2 | 浸渍法 | Ce(NO3)3 |  |  | 3h | 300 | 77.32 | 16.42 | 0.37 | 796 | 175 | 30000 |  | 47.28% |  |  |  | Ru-Ce/TiO2 | TiO2 | 22.282 | 48.580103 | 6.82198002 | 13.5693365 | 27.45087901 | 0.085339 | 1.53946 | 4.012 | 140.24 | 160.222 | 60.8453 | 1939.913 | 4.542366 | 22.1217 | 0.520159
557 | Ru-Ce/TiO2 | 金属氧化物 | TiO2 | 浸渍法 | Ce(NO3)3 |  |  | 3h | 300 | 77.32 | 16.42 | 0.37 | 796 | 200 | 30000 |  | 79.37% |  |  |  | Ru-Ce/TiO2 | TiO2 | 22.282 | 48.580103 | 6.82198002 | 13.5693365 | 27.45087901 | 0.085339 | 1.53946 | 4.012 | 140.24 | 160.222 | 60.8453 | 1939.913 | 4.542366 | 22.1217 | 0.520159
558 | Ru-Ce/TiO2 | 金属氧化物 | TiO2 | 浸渍法 | Ce(NO3)3 |  |  | 3h | 300 | 77.32 | 16.42 | 0.37 | 597 | 150 | 15000 |  | 48.81% |  | 0.4wt%Ru；1wt%Ce |  | Ru-Ce/TiO2 | TiO2 | 22.282 | 48.580103 | 6.82198002 | 13.5693365 | 27.45087901 | 0.085339 | 1.53946 | 4.012 | 140.24 | 160.222 | 60.8453 | 1939.913 | 4.542366 | 22.1217 | 0.520159
559 | Ru-Ce/TiO2 | 金属氧化物 | TiO2 | 浸渍法 | Ce(NO3)3 |  |  | 3h | 300 | 77.32 | 16.42 | 0.37 | 597 | 175 | 15000 |  | 94.58% |  |  |  | Ru-Ce/TiO2 | TiO2 | 22.282 | 48.580103 | 6.82198002 | 13.5693365 | 27.45087901 | 0.085339 | 1.53946 | 4.012 | 140.24 | 160.222 | 60.8453 | 1939.913 | 4.542366 | 22.1217 | 0.520159
560 | Ru-Ce/TiO2 | 金属氧化物 | TiO2 | 浸渍法 | Ce(NO3)3 |  |  | 3h | 300 | 77.32 | 16.42 | 0.37 | 597 | 200 | 15000 |  | 99.9% |  |  |  | Ru-Ce/TiO2 | TiO2 | 22.282 | 48.580103 | 6.82198002 | 13.5693365 | 27.45087901 | 0.085339 | 1.53946 | 4.012 | 140.24 | 160.222 | 60.8453 | 1939.913 | 4.542366 | 22.1217 | 0.520159
561 | Ru-Ce/TiO2 | 金属氧化物 | TiO2 | 浸渍法 | Ce(NO3)3 |  |  | 3h | 300 | 77.32 | 16.42 | 0.37 | 597 | 150 | 60000 |  | 12.27% |  | 0.4wt%Ru；1wt%Ce |  | Ru-Ce/TiO2 | TiO2 | 22.282 | 48.580103 | 6.82198002 | 13.5693365 | 27.45087901 | 0.085339 | 1.53946 | 4.012 | 140.24 | 160.222 | 60.8453 | 1939.913 | 4.542366 | 22.1217 | 0.520159
562 | Ru-Ce/TiO2 | 金属氧化物 | TiO2 | 浸渍法 | Ce(NO3)3 |  |  | 3h | 300 | 77.32 | 16.42 | 0.37 | 597 | 175 | 60000 |  | 28.26% |  |  |  | Ru-Ce/TiO2 | TiO2 | 22.282 | 48.580103 | 6.82198002 | 13.5693365 | 27.45087901 | 0.085339 | 1.53946 | 4.012 | 140.24 | 160.222 | 60.8453 | 1939.913 | 4.542366 | 22.1217 | 0.520159
563 | Ru-Ce/TiO2 | 金属氧化物 | TiO2 | 浸渍法 | Ce(NO3)3 |  |  | 3h | 300 | 77.32 | 16.42 | 0.37 | 597 | 200 | 60000 |  | 64.03% |  |  |  | Ru-Ce/TiO2 | TiO2 | 22.282 | 48.580103 | 6.82198002 | 13.5693365 | 27.45087901 | 0.085339 | 1.53946 | 4.012 | 140.24 | 160.222 | 60.8453 | 1939.913 | 4.542366 | 22.1217 | 0.520159
564 | Ru-Ce/TiO2 | 金属氧化物 | TiO2 | 浸渍法 | Ce(NO3)3 |  |  | 3h | 300 | 77.32 | 16.42 | 0.37 | 597 | 150 | 100000 |  | 5.42% |  | 0.4wt%Ru；1wt%Ce |  | Ru-Ce/TiO2 | TiO2 | 22.282 | 48.580103 | 6.82198002 | 13.5693365 | 27.45087901 | 0.085339 | 1.53946 | 4.012 | 140.24 | 160.222 | 60.8453 | 1939.913 | 4.542366 | 22.1217 | 0.520159
565 | Ru-Ce/TiO2 | 金属氧化物 | TiO2 | 浸渍法 | Ce(NO3)3 |  |  | 3h | 300 | 77.32 | 16.42 | 0.37 | 597 | 175 | 100000 |  | 17.22% |  |  |  | Ru-Ce/TiO2 | TiO2 | 22.282 | 48.580103 | 6.82198002 | 13.5693365 | 27.45087901 | 0.085339 | 1.53946 | 4.012 | 140.24 | 160.222 | 60.8453 | 1939.913 | 4.542366 | 22.1217 | 0.520159
566 | Ru-Ce/TiO2 | 金属氧化物 | TiO2 | 浸渍法 | Ce(NO3)3 |  |  | 3h | 300 | 77.32 | 16.42 | 0.37 | 597 | 200 | 100000 |  | 46.72% |  |  |  | Ru-Ce/TiO2 | TiO2 | 22.282 | 48.580103 | 6.82198002 | 13.5693365 | 27.45087901 | 0.085339 | 1.53946 | 4.012 | 140.24 | 160.222 | 60.8453 | 1939.913 | 4.542366 | 22.1217 | 0.520159
567 | Mn-Ce | 金属氧化物 | MMT-Ti | 共沉淀法 | (NH4)2Ce(NO3)6 |  |  | 6h | 450 | 142.8 | 4.8 | 0.16 | 100 | 240 | 50000 |  | 64.58% | 70.59% | Mn/Ce摩尔比为6:7 | 1区 | Mn-Ce | MMT-Ti | 42.82 | 100.9341 | 6.41050148 | 13.1106354 | 26.393876 | 0.351 | 1.3178 | 5.38 | 164.3 | 179.16 | 86.102 | 1277.77 | 7.0138 | 9.69 | 0.32402
568 | Mn-Ce | 金属氧化物 | MMT-Ti | 共沉淀法 | (NH4)2Ce(NO3)6 |  |  | 6h | 450 | 142.8 | 4.8 | 0.16 | 100 | 270 | 50000 |  | 83.84% | 78.53% |  |  | Mn-Ce | MMT-Ti | 42.82 | 100.9341 | 6.41050148 | 13.1106354 | 26.393876 | 0.351 | 1.3178 | 5.38 | 164.3 | 179.16 | 86.102 | 1277.77 | 7.0138 | 9.69 | 0.32402
569 | Mn-Ce | 金属氧化物 | MMT-Ti | 共沉淀法 | (NH4)2Ce(NO3)6 |  |  | 6h | 450 | 142.8 | 4.8 | 0.16 | 100 | 300 | 50000 |  | 95.28% | 84.35% |  |  | Mn-Ce | MMT-Ti | 42.82 | 100.9341 | 6.41050148 | 13.1106354 | 26.393876 | 0.351 | 1.3178 | 5.38 | 164.3 | 179.16 | 86.102 | 1277.77 | 7.0138 | 9.69 | 0.32402
570 | Ce | 金属氧化物 | MMT-Ti | 共沉淀法 | (NH4)2Ce(NO3)6 |  |  | 6h | 450 | 165.9 | 5.2 | 0.17 | 100 | 240 | 50000 |  | 12.98% | 9.67% | Ce摩尔比为100% |  | Ce | MMT-Ti | 58 | 140.116 | 5.5386 | 10.956 | 20.1974 | 0.65 | 1.12 | 4 | 185 | 204 | 114.3 | 1072.15 | 6.77 | 11.3 | 0.192
571 | Ce | 金属氧化物 | MMT-Ti | 共沉淀法 | (NH4)2Ce(NO3)6 |  |  | 6h | 450 | 165.9 | 5.2 | 0.17 | 100 | 270 | 50000 |  | 19.61% | 10.79% |  |  | Ce | MMT-Ti | 58 | 140.116 | 5.5386 | 10.956 | 20.1974 | 0.65 | 1.12 | 4 | 185 | 204 | 114.3 | 1072.15 | 6.77 | 11.3 | 0.192
572 | Ce | 金属氧化物 | MMT-Ti | 共沉淀法 | (NH4)2Ce(NO3)6 |  |  | 6h | 450 | 165.9 | 5.2 | 0.17 | 100 | 300 | 50000 |  | 24.23% | 10.81% |  |  | Ce | MMT-Ti | 58 | 140.116 | 5.5386 | 10.956 | 20.1974 | 0.65 | 1.12 | 4 | 185 | 204 | 114.3 | 1072.15 | 6.77 | 11.3 | 0.192
573 | Mn-Ce | 金属氧化物 | TiO2 | 共沉淀法 | (NH4)2Ce(NO3)6 |  |  | 6h | 450 | 44.5 | 7.3 | 0.06 | 100 | 240 | 50000 |  | 49.63% | 60.16% | Mn/Ce摩尔比为6:7 |  | Mn-Ce | TiO2 | 42.82 | 100.9341 | 6.41050148 | 13.1106354 | 26.393876 | 0.351 | 1.3178 | 5.38 | 164.3 | 179.16 | 86.102 | 1277.77 | 7.0138 | 9.69 | 0.32402
574 | Mn-Ce | 金属氧化物 | TiO2 | 共沉淀法 | (NH4)2Ce(NO3)6 |  |  | 6h | 450 | 44.5 | 7.3 | 0.06 | 100 | 270 | 50000 |  | 74.92% | 75.65% |  |  | Mn-Ce | TiO2 | 42.82 | 100.9341 | 6.41050148 | 13.1106354 | 26.393876 | 0.351 | 1.3178 | 5.38 | 164.3 | 179.16 | 86.102 | 1277.77 | 7.0138 | 9.69 | 0.32402
575 | Mn-Ce | 金属氧化物 | TiO2 | 共沉淀法 | (NH4)2Ce(NO3)6 |  |  | 6h | 450 | 44.5 | 7.3 | 0.06 | 100 | 300 | 50000 |  | 93.25% | 83.56% |  |  | Mn-Ce | TiO2 | 42.82 | 100.9341 | 6.41050148 | 13.1106354 | 26.393876 | 0.351 | 1.3178 | 5.38 | 164.3 | 179.16 | 86.102 | 1277.77 | 7.0138 | 9.69 | 0.32402
576 | V-W-Ce | 金属氧化物 | TiO2 | 浸渍法 | Ce(NO3)3·6H2O |  |  | 2.5h | 350 | 57.38 | 16.38 | 0.23 | 100 | 160 | 12000 |  | 22.56% |  | VOx (wt %)4.00 %；WOx(wt.%)2.84 % CeOx(wt.%)2.77 %；TiO2(wt.%)75.62 % | 1区 | V-W-Ce | TiO2 | 23.28 | 51.19469 | 6.80941138 | 13.593395 | 27.4036823 | 0.1156326 | 1.5368 | 4.06 | 140.65 | 160.62 | 60.571 | 1952.77 | 4.75898 | 23.551 | 0.51111
577 | V-W-Ce | 金属氧化物 | TiO2 | 浸渍法 | Ce(NO3)3·6H2O |  |  | 2.5h | 350 | 57.38 | 16.38 | 0.23 | 100 | 180 | 12000 |  | 30.23% |  |  |  | V-W-Ce | TiO2 | 23.28 | 51.19469 | 6.80941138 | 13.593395 | 27.4036823 | 0.1156326 | 1.5368 | 4.06 | 140.65 | 160.62 | 60.571 | 1952.77 | 4.75898 | 23.551 | 0.51111
578 | V-W-Ce | 金属氧化物 | TiO2 | 浸渍法 | Ce(NO3)3·6H2O |  |  | 2.5h | 350 | 57.38 | 16.38 | 0.23 | 100 | 200 | 12000 |  | 40.85% |  |  |  | V-W-Ce | TiO2 | 23.28 | 51.19469 | 6.80941138 | 13.593395 | 27.4036823 | 0.1156326 | 1.5368 | 4.06 | 140.65 | 160.62 | 60.571 | 1952.77 | 4.75898 | 23.551 | 0.51111
579 | V-W-Ce | 金属氧化物 | TiO2 | 浸渍法 | CeO2 |  |  | 2.5h | 350 | 54.78 | 16.2 | 0.22 | 100 | 160 | 12000 |  | 21.47% |  | VOx (wt %)3.83 %；WOx(wt.%)2.79 % CeOx(wt.%)2.45 %；TiO2(wt.%)72.49 % |  | V-W-Ce | TiO2 | 23.28 | 51.19469 | 6.80941138 | 13.593395 | 27.4036823 | 0.1156326 | 1.5368 | 4.06 | 140.65 | 160.62 | 60.571 | 1952.77 | 4.75898 | 23.551 | 0.51111
580 | V-W-Ce | 金属氧化物 | TiO2 | 浸渍法 | CeO2 |  |  | 2.5h | 350 | 54.78 | 16.2 | 0.22 | 100 | 180 | 12000 |  | 33.41% |  |  |  | V-W-Ce | TiO2 | 23.28 | 51.19469 | 6.80941138 | 13.593395 | 27.4036823 | 0.1156326 | 1.5368 | 4.06 | 140.65 | 160.62 | 60.571 | 1952.77 | 4.75898 | 23.551 | 0.51111
581 | V-W-Ce | 金属氧化物 | TiO2 | 浸渍法 | CeO2 |  |  | 2.5h | 350 | 54.78 | 16.2 | 0.22 | 100 | 200 | 12000 |  | 41.51% |  |  |  | V-W-Ce | TiO2 | 23.28 | 51.19469 | 6.80941138 | 13.593395 | 27.4036823 | 0.1156326 | 1.5368 | 4.06 | 140.65 | 160.62 | 60.571 | 1952.77 | 4.75898 | 23.551 | 0.51111
582 | V-W-Ce | 金属氧化物 | TiO2 | 浸渍法 | Ce(OH)4 |  |  | 2.5h | 350 | 54.29 | 16.52 | 0.22 | 100 | 160 | 12000 |  | 17.85% |  | VOx (wt %)3.86 %；WOx(wt.%)2.82 % CeOx(wt.%)2.57 %；TiO2(wt.%)72.75 % |  | V-W-Ce | TiO2 | 23.28 | 51.19469 | 6.80941138 | 13.593395 | 27.4036823 | 0.1156326 | 1.5368 | 4.06 | 140.65 | 160.62 | 60.571 | 1952.77 | 4.75898 | 23.551 | 0.51111
583 | V-W-Ce | 金属氧化物 | TiO2 | 浸渍法 | Ce(OH)4 |  |  | 2.5h | 350 | 54.29 | 16.52 | 0.22 | 100 | 180 | 12000 |  | 25.74% |  |  |  | V-W-Ce | TiO2 | 23.28 | 51.19469 | 6.80941138 | 13.593395 | 27.4036823 | 0.1156326 | 1.5368 | 4.06 | 140.65 | 160.62 | 60.571 | 1952.77 | 4.75898 | 23.551 | 0.51111
584 | V-W-Ce | 金属氧化物 | TiO2 | 浸渍法 | Ce(OH)4 |  |  | 2.5h | 350 | 54.29 | 16.52 | 0.22 | 100 | 200 | 12000 |  | 28.48% |  |  |  | V-W-Ce | TiO2 | 23.28 | 51.19469 | 6.80941138 | 13.593395 | 27.4036823 | 0.1156326 | 1.5368 | 4.06 | 140.65 | 160.62 | 60.571 | 1952.77 | 4.75898 | 23.551 | 0.51111
585 | Ce-Mn/TiO2 | 金属氧化物 | TiO2 | 共沉淀法 | Ce(NO3)3·6H2O |  |  | 5h | 400 | 267 | 7.21 | 0.48 | 498 | 180 | 10000 |  | 66.16% |  | Ce:Mn:Ti molar ratio = 1:1:8 |  | Ce-Mn/TiO2 | TiO2 | 25.9 | 57.7990044 | 6.7597598 | 13.519999 | 27.379908 | 0.1282 | 1.499 | 4.3 | 144.5 | 163.4 | 65.13 | 1813.65 | 5.0118 | 19.43 | 0.4855
586 | Ce-Mn/TiO2 | 金属氧化物 | TiO2 | 共沉淀法 | Ce(NO3)3·6H2O |  |  | 5h | 400 | 267 | 7.21 | 0.48 | 498 | 200 | 10000 |  | 92.73% |  |  |  | Ce-Mn/TiO2 | TiO2 | 25.9 | 57.7990044 | 6.7597598 | 13.519999 | 27.379908 | 0.1282 | 1.499 | 4.3 | 144.5 | 163.4 | 65.13 | 1813.65 | 5.0118 | 19.43 | 0.4855
587 | Ce-Mn/TiO2 | 金属氧化物 | TiO2 | 共沉淀法 | Ce(NO3)3·6H2O |  |  | 5h | 400 | 267 | 7.21 | 0.48 | 498 | 220 | 10000 |  | 96.75% |  |  |  | Ce-Mn/TiO2 | TiO2 | 25.9 | 57.7990044 | 6.7597598 | 13.519999 | 27.379908 | 0.1282 | 1.499 | 4.3 | 144.5 | 163.4 | 65.13 | 1813.65 | 5.0118 | 19.43 | 0.4855
588 | Pt/CeO2 | 金属氧化物 | CeO2 | 浸渍法 | Ce(NO3)3·6H2O |  |  | 3h | 450 | 94 | 3.6 | 0.091 | 1000 | 250 | 60000 |  | 13.92% |  | Pt含量为约0.52 wt %； | 1区 | Pt/CeO2 | CeO2 | 58.2 | 140.66568 | 5.5728023 | 11.03204 | 20.285426 | 0.66478 | 1.1308 | 4.06 | 184.5 | 203.32 | 113.757 | 1081.842 | 6.9173 | 11.903 | 0.19141
589 | Pt/CeO2 | 金属氧化物 | CeO2 | 浸渍法 | Ce(NO3)3·6H2O |  |  | 3h | 450 | 94 | 3.6 | 0.091 | 1000 | 300 | 60000 |  | 32.95% |  |  |  | Pt/CeO2 | CeO2 | 58.2 | 140.66568 | 5.5728023 | 11.03204 | 20.285426 | 0.66478 | 1.1308 | 4.06 | 184.5 | 203.32 | 113.757 | 1081.842 | 6.9173 | 11.903 | 0.19141
590 | Pt/CeO2 | 金属氧化物 | CeO2 | 浸渍法 | Ce(NO3)3·6H2O |  |  | 3h | 450 | 94 | 3.6 | 0.091 | 1000 | 350 | 60000 |  | 60.8% |  |  |  | Pt/CeO2 | CeO2 | 58.2 | 140.66568 | 5.5728023 | 11.03204 | 20.285426 | 0.66478 | 1.1308 | 4.06 | 184.5 | 203.32 | 113.757 | 1081.842 | 6.9173 | 11.903 | 0.19141
591 | Pt-W/CeO2 | 金属氧化物 | CeO2 | 浸渍法 | Ce(NO3)3·6H2O |  |  | 3h | 450 | 88 | 3.6 | 0.09 | 1000 | 250 | 60000 |  | 35.61% |  | Pt含量为约0.43 wt %；W含量为约0.94 wt %； |  | Pt-W/CeO2 | CeO2 | 58.36 | 141.10292 | 5.5960566 | 11.08618 | 20.343452 | 0.6664426 | 1.1366 | 4.08 | 184 | 202.9 | 113.214 | 1107.992 | 7.0426 | 13.52 | 0.19081
592 | Pt-W/CeO2 | 金属氧化物 | CeO2 | 浸渍法 | Ce(NO3)3·6H2O |  |  | 3h | 450 | 88 | 3.6 | 0.09 | 1000 | 300 | 60000 |  | 65.25% |  |  |  | Pt-W/CeO2 | CeO2 | 58.36 | 141.10292 | 5.5960566 | 11.08618 | 20.343452 | 0.6664426 | 1.1366 | 4.08 | 184 | 202.9 | 113.214 | 1107.992 | 7.0426 | 13.52 | 0.19081
593 | Pt-W/CeO2 | 金属氧化物 | CeO2 | 浸渍法 | Ce(NO3)3·6H2O |  |  | 3h | 450 | 88 | 3.6 | 0.09 | 1000 | 350 | 60000 |  | 88.07% |  |  |  | Pt-W/CeO2 | CeO2 | 58.36 | 141.10292 | 5.5960566 | 11.08618 | 20.343452 | 0.6664426 | 1.1366 | 4.08 | 184 | 202.9 | 113.214 | 1107.992 | 7.0426 | 13.52 | 0.19081
594 | Pt-W/CeO2 | 金属氧化物 | CeO2 | 浸渍法 | Ce(NO3)3·6H2O |  |  | 3h | 450 | 82 | 3.9 | 0.089 | 1000 | 250 | 60000 |  | 39.68% |  | Pt含量为约0.46 wt %；W含量为约3.51 wt %； |  | Pt-W/CeO2 | CeO2 | 58.68 | 141.9774 | 5.6425652 | 11.19446 | 20.459504 | 0.6697678 | 1.1482 | 4.12 | 183 | 202.06 | 112.128 | 1160.292 | 7.2932 | 16.754 | 0.18961
595 | Pt-W/CeO2 | 金属氧化物 | CeO2 | 浸渍法 | Ce(NO3)3·6H2O |  |  | 3h | 450 | 82 | 3.9 | 0.089 | 1000 | 300 | 60000 |  | 77.94% |  |  |  | Pt-W/CeO2 | CeO2 | 58.68 | 141.9774 | 5.6425652 | 11.19446 | 20.459504 | 0.6697678 | 1.1482 | 4.12 | 183 | 202.06 | 112.128 | 1160.292 | 7.2932 | 16.754 | 0.18961
596 | Pt-W/CeO2 | 金属氧化物 | CeO2 | 浸渍法 | Ce(NO3)3·6H2O |  |  | 3h | 450 | 82 | 3.9 | 0.089 | 1000 | 350 | 60000 |  | 95.36% |  |  |  | Pt-W/CeO2 | CeO2 | 58.68 | 141.9774 | 5.6425652 | 11.19446 | 20.459504 | 0.6697678 | 1.1482 | 4.12 | 183 | 202.06 | 112.128 | 1160.292 | 7.2932 | 16.754 | 0.18961
597 | Pt-W/CeO2 | 金属氧化物 | CeO2 | 浸渍法 | Ce(NO3)3·6H2O |  |  | 3h | 450 | 71 | 4 | 0.076 | 1000 | 250 | 60000 |  | 32.95% |  | Pt含量为约0.44 wt %；W含量为约7.20 wt %； |  | Pt-W/CeO2 | CeO2 | 59.32 | 143.72636 | 5.7355824 | 11.41102 | 20.691608 | 0.6764182 | 1.1714 | 4.2 | 181 | 200.38 | 109.956 | 1264.892 | 7.7944 | 23.222 | 0.18721
598 | Pt-W/CeO2 | 金属氧化物 | CeO2 | 浸渍法 | Ce(NO3)3·6H2O |  |  | 3h | 450 | 71 | 4 | 0.076 | 1000 | 300 | 60000 |  | 74.15% |  |  |  | Pt-W/CeO2 | CeO2 | 59.32 | 143.72636 | 5.7355824 | 11.41102 | 20.691608 | 0.6764182 | 1.1714 | 4.2 | 181 | 200.38 | 109.956 | 1264.892 | 7.7944 | 23.222 | 0.18721
599 | Pt-W/CeO2 | 金属氧化物 | CeO2 | 浸渍法 | Ce(NO3)3·6H2O |  |  | 3h | 450 | 71 | 4 | 0.076 | 1000 | 350 | 60000 |  | 96.31% |  |  |  | Pt-W/CeO2 | CeO2 | 59.32 | 143.72636 | 5.7355824 | 11.41102 | 20.691608 | 0.6764182 | 1.1714 | 4.2 | 181 | 200.38 | 109.956 | 1264.892 | 7.7944 | 23.222 | 0.18721
600 | Mn-Ce | 金属氧化物 | AlZr-PILC | 浸渍法 | Ce(NO3)3·6H2O |  |  | 2h | 500 | 182.3 | None | 0.118 | 1000 | 200 | 20000 |  | 12.86% |  | MnCe摩尔比为(9:1)；MnCe的总负载量总是10 wt% Al/Zr = 5/1摩尔比，占AlZr-PILC2 wt% |  | Mn-Ce | AlZr-PILC | 25.72 | 57.33285 | 6.94626999 | 15.8344688 | 31.07415682 | 0.1599343 | 1.5194 | 5.8 | 141.05 | 149.23 | 59.249 | 1384.71783 | 6.2604 | 56.808 | 0.53578
601 | Mn-Ce | 金属氧化物 | AlZr-PILC | 浸渍法 | Ce(NO3)3·6H2O |  |  | 2h | 500 | 182.3 | None | 0.118 | 1000 | 240 | 20000 |  | 49.52% |  |  |  | Mn-Ce | AlZr-PILC | 25.72 | 57.33285 | 6.94626999 | 15.8344688 | 31.07415682 | 0.1599343 | 1.5194 | 5.8 | 141.05 | 149.23 | 59.249 | 1384.71783 | 6.2604 | 56.808 | 0.53578
602 | Mn-Ce | 金属氧化物 | AlZr-PILC | 浸渍法 | Ce(NO3)3·6H2O |  |  | 2h | 500 | 182.3 | None | 0.118 | 1000 | 280 | 20000 |  | 98.94% |  |  |  | Mn-Ce | AlZr-PILC | 25.72 | 57.33285 | 6.94626999 | 15.8344688 | 31.07415682 | 0.1599343 | 1.5194 | 5.8 | 141.05 | 149.23 | 59.249 | 1384.71783 | 6.2604 | 56.808 | 0.53578
603 | W-Zr/Ti-Ce-Mn-Ox | 金属氧化物 | Ti-Ce-Mn-Ox | 浸渍法 | Ce(NO3)3·6H2O |  |  | 2h | 600 | 103.1 | 10.5 | 0.278 | 100 | 200 | 30000 |  | 12.1% |  | The molar ratios of Ti/Ce/Mn (when used) were 100: 3: 3； WO3质量分数15 wt .%；ZrO2的质量分数1 wt .% |  | W-Zr/Ti-Ce-Mn-Ox | Ti-Ce-Mn-Ox | 26.47 | 59.43855132 | 6.8678266 | 13.7220647 | 27.3254497 | 0.1414656 | 1.5352 | 4.21 | 141.2 | 161.29 | 62.094 | 2010.78 | 5.56552 | 30.233 | 0.48584
604 | W-Zr/Ti-Ce-Mn-Ox | 金属氧化物 | Ti-Ce-Mn-Ox | 浸渍法 | Ce(NO3)3·6H2O |  |  | 2h | 600 | 103.1 | 10.5 | 0.278 | 100 | 250 | 30000 |  | 30.48% |  |  |  | W-Zr/Ti-Ce-Mn-Ox | Ti-Ce-Mn-Ox | 26.47 | 59.43855132 | 6.8678266 | 13.7220647 | 27.3254497 | 0.1414656 | 1.5352 | 4.21 | 141.2 | 161.29 | 62.094 | 2010.78 | 5.56552 | 30.233 | 0.48584
605 | W-Zr/Ti-Ce-Mn-Ox | 金属氧化物 | Ti-Ce-Mn-Ox | 浸渍法 | Ce(NO3)3·6H2O |  |  | 2h | 600 | 103.1 | 10.5 | 0.278 | 100 | 300 | 30000 |  | 71.05% |  |  |  | W-Zr/Ti-Ce-Mn-Ox | Ti-Ce-Mn-Ox | 26.47 | 59.43855132 | 6.8678266 | 13.7220647 | 27.3254497 | 0.1414656 | 1.5352 | 4.21 | 141.2 | 161.29 | 62.094 | 2010.78 | 5.56552 | 30.233 | 0.48584
606 | W-Zr/Ti-Ce-Mn-Ox | 金属氧化物 | Ti-Ce-Mn-Ox | 浸渍法 | Ce(NO3)3·6H2O |  |  | 2h | 600 | 103.1 | 10.5 | 0.278 | 100 | 350 | 30000 |  | 88.48% |  |  |  | W-Zr/Ti-Ce-Mn-Ox | Ti-Ce-Mn-Ox | 26.47 | 59.43855132 | 6.8678266 | 13.7220647 | 27.3254497 | 0.1414656 | 1.5352 | 4.21 | 141.2 | 161.29 | 62.094 | 2010.78 | 5.56552 | 30.233 | 0.48584
607 | Mn-Ce | 金属氧化物 | None | 水热法 | Ce(NO3)3·6H2O |  |  | 2h | 360 | 73.53 | 15.12 | 0.31 | 300 | 140 |  | 40000 | 32.47% | 93.33% | 1.18 g of KMnO4 ；0.47 g of MnSO4·H2O and 0.33 g of Ce(NO3)3·6H2O | 1区 | Mn-Ce | None | 27.31 | 60.90050092 | 7.30135734 | 15.3121107 | 32.725058 | 0.0455 | 1.5199 | 6.79 | 143.15 | 153.78 | 57.291 | 1487.86 | 7.2629 | 8.045 | 0.45891
608 | Mn-Ce | 金属氧化物 | None | 水热法 | Ce(NO3)3·6H2O |  |  | 2h | 360 | 73.53 | 15.12 | 0.31 | 300 | 160 |  | 40000 | 70.83% | 99.52% |  |  | Mn-Ce | None | 27.31 | 60.90050092 | 7.30135734 | 15.3121107 | 32.725058 | 0.0455 | 1.5199 | 6.79 | 143.15 | 153.78 | 57.291 | 1487.86 | 7.2629 | 8.045 | 0.45891
609 | Mn-Ce | 金属氧化物 | None | 水热法 | Ce(NO3)3·6H2O |  |  | 2h | 360 | 73.53 | 15.12 | 0.31 | 300 | 180 |  | 40000 | 94.26% | 99.87% |  |  | Mn-Ce | None | 27.31 | 60.90050092 | 7.30135734 | 15.3121107 | 32.725058 | 0.0455 | 1.5199 | 6.79 | 143.15 | 153.78 | 57.291 | 1487.86 | 7.2629 | 8.045 | 0.45891
610 | Mn-Ce | 金属氧化物 | MnO2 | 浸渍法 | Ce(NO3)3·6H2O |  |  | 2h | 360 | 29.9 | 21.31 | 0.15 | 300 | 140 |  | 40000 | 3.14% | 89.49% | 1.18 g KMnO4 and 0.47 g MnSO4·H2O；0.33 g of Ce(NO3)3·6H2O |  | Mn-Ce | MnO2 | 27.31 | 60.90050092 | 7.30135734 | 15.3121107 | 32.725058 | 0.0455 | 1.5199 | 6.79 | 143.15 | 153.78 | 57.291 | 1487.86 | 7.2629 | 8.045 | 0.45891
611 | Mn-Ce | 金属氧化物 | MnO2 | 浸渍法 | Ce(NO3)3·6H2O |  |  | 2h | 360 | 29.9 | 21.31 | 0.15 | 300 | 160 |  | 40000 | 12.03% | 99.25% |  |  | Mn-Ce | MnO2 | 27.31 | 60.90050092 | 7.30135734 | 15.3121107 | 32.725058 | 0.0455 | 1.5199 | 6.79 | 143.15 | 153.78 | 57.291 | 1487.86 | 7.2629 | 8.045 | 0.45891
612 | Mn-Ce | 金属氧化物 | MnO2 | 浸渍法 | Ce(NO3)3·6H2O |  |  | 2h | 360 | 29.9 | 21.31 | 0.15 | 300 | 180 |  | 40000 | 23.03% | 99.7% |  |  | Mn-Ce | MnO2 | 27.31 | 60.90050092 | 7.30135734 | 15.3121107 | 32.725058 | 0.0455 | 1.5199 | 6.79 | 143.15 | 153.78 | 57.291 | 1487.86 | 7.2629 | 8.045 | 0.45891
613 | La-Ce-Mn | 金属氧化物 | None | 溶胶-凝胶法 | Ce(NO3)3·6H2O |  |  | 5h | 550 | 97 | None | None | 1000 | 150 | 15000 |  | 41.41% |  | Mn∶Ce∶La = 8∶1∶1.摩尔比 | 1区 | La-Ce-Mn | None | 31.5 | 71.8525822 | 7.0587804 | 14.726088 | 30.87187 | 0.112 | 1.462 | 6.3 | 150 | 161.1 | 65.99 | 1441.85 | 7.132 | 8.71 | 0.4219
614 | La-Ce-Mn | 金属氧化物 | None | 溶胶-凝胶法 | Ce(NO3)3·6H2O |  |  | 5h | 550 | 97 | None | None | 1000 | 200 | 15000 |  | 83.8% |  |  |  | La-Ce-Mn | None | 31.5 | 71.8525822 | 7.0587804 | 14.726088 | 30.87187 | 0.112 | 1.462 | 6.3 | 150 | 161.1 | 65.99 | 1441.85 | 7.132 | 8.71 | 0.4219
615 | La-Ce-Mn | 金属氧化物 | None | 溶胶-凝胶法 | Ce(NO3)3·6H2O |  |  | 5h | 550 | 97 | None | None | 1000 | 250 | 15000 |  | 98.89% |  |  |  | La-Ce-Mn | None | 31.5 | 71.8525822 | 7.0587804 | 14.726088 | 30.87187 | 0.112 | 1.462 | 6.3 | 150 | 161.1 | 65.99 | 1441.85 | 7.132 | 8.71 | 0.4219
616 | La-Ce-Mn | 金属氧化物 | None | 溶胶-凝胶法 | Ce(NO3)3·6H2O |  |  | 5h | 650 | 65 | None | None | 1000 | 150 | 15000 |  | 27.29% |  | Mn∶Ce∶La = 8∶1∶1.摩尔比 |  | La-Ce-Mn | None | 31.5 | 71.8525822 | 7.0587804 | 14.726088 | 30.87187 | 0.112 | 1.462 | 6.3 | 150 | 161.1 | 65.99 | 1441.85 | 7.132 | 8.71 | 0.4219
617 | La-Ce-Mn | 金属氧化物 | None | 溶胶-凝胶法 | Ce(NO3)3·6H2O |  |  | 5h | 650 | 65 | None | None | 1000 | 200 | 15000 |  | 68.28% |  |  |  | La-Ce-Mn | None | 31.5 | 71.8525822 | 7.0587804 | 14.726088 | 30.87187 | 0.112 | 1.462 | 6.3 | 150 | 161.1 | 65.99 | 1441.85 | 7.132 | 8.71 | 0.4219
618 | La-Ce-Mn | 金属氧化物 | None | 溶胶-凝胶法 | Ce(NO3)3·6H2O |  |  | 5h | 650 | 65 | None | None | 1000 | 250 | 15000 |  | 98.55% |  |  |  | La-Ce-Mn | None | 31.5 | 71.8525822 | 7.0587804 | 14.726088 | 30.87187 | 0.112 | 1.462 | 6.3 | 150 | 161.1 | 65.99 | 1441.85 | 7.132 | 8.71 | 0.4219
619 | La-Ce-Mn | 金属氧化物 | None | 溶胶-凝胶法 | Ce(NO3)3·6H2O |  |  | 5h | 750 | 54 | None | None | 1000 | 150 | 15000 |  | 8.1% |  | Mn∶Ce∶La = 8∶1∶1.摩尔比 |  | La-Ce-Mn | None | 31.5 | 71.8525822 | 7.0587804 | 14.726088 | 30.87187 | 0.112 | 1.462 | 6.3 | 150 | 161.1 | 65.99 | 1441.85 | 7.132 | 8.71 | 0.4219
620 | La-Ce-Mn | 金属氧化物 | None | 溶胶-凝胶法 | Ce(NO3)3·6H2O |  |  | 5h | 750 | 54 | None | None | 1000 | 200 | 15000 |  | 36.7% |  |  |  | La-Ce-Mn | None | 31.5 | 71.8525822 | 7.0587804 | 14.726088 | 30.87187 | 0.112 | 1.462 | 6.3 | 150 | 161.1 | 65.99 | 1441.85 | 7.132 | 8.71 | 0.4219
621 | La-Ce-Mn | 金属氧化物 | None | 溶胶-凝胶法 | Ce(NO3)3·6H2O |  |  | 5h | 750 | 54 | None | None | 1000 | 250 | 15000 |  | 73.68% |  |  |  | La-Ce-Mn | None | 31.5 | 71.8525822 | 7.0587804 | 14.726088 | 30.87187 | 0.112 | 1.462 | 6.3 | 150 | 161.1 | 65.99 | 1441.85 | 7.132 | 8.71 | 0.4219
622 | Mn-Ce-Zr | 金属氧化物 | None | 溶胶-凝胶法 | Ce(NO3)3·6H2O |  |  | 5h | 550 | 47 | 6.4 | 0.09 | 1000 | 150 | 20000 |  | 8.76% |  | Mn/(Mn + Ce + Zr)的摩尔比为0.33，Ce/Zr的摩尔比保持为1 |  | Mn-Ce-Zr | None | 40.84 | 95.02113496 | 6.5445725 | 13.2659766 | 25.758362 | 0.35508 | 1.3355 | 5.02 | 159.8 | 176.07 | 83.459 | 1572.28 | 6.8677 | 13.872 | 0.31796
623 | Mn-Ce-Zr | 金属氧化物 | None | 溶胶-凝胶法 | Ce(NO3)3·6H2O |  |  | 5h | 550 | 47 | 6.4 | 0.09 | 1000 | 200 | 20000 |  | 26.77% |  |  |  | Mn-Ce-Zr | None | 40.84 | 95.02113496 | 6.5445725 | 13.2659766 | 25.758362 | 0.35508 | 1.3355 | 5.02 | 159.8 | 176.07 | 83.459 | 1572.28 | 6.8677 | 13.872 | 0.31796
624 | Mn-Ce-Zr | 金属氧化物 | None | 溶胶-凝胶法 | Ce(NO3)3·6H2O |  |  | 5h | 550 | 47 | 6.4 | 0.09 | 1000 | 250 | 20000 |  | 61% |  |  |  | Mn-Ce-Zr | None | 40.84 | 95.02113496 | 6.5445725 | 13.2659766 | 25.758362 | 0.35508 | 1.3355 | 5.02 | 159.8 | 176.07 | 83.459 | 1572.28 | 6.8677 | 13.872 | 0.31796
625 | Mn-Ce-Zr | 金属氧化物 | None | 溶胶-凝胶法 | Ce(NO3)3·6H2O |  |  | 5h | 550 | 116.9 | 3.2 | 0.11 | 1000 | 150 | 20000 |  | 21.2% |  | Mn/(Mn + Ce + Zr)的摩尔比为0.50，Ce/Zr的摩尔比保持为1 |  | Mn-Ce-Zr | None | 37 | 85.304022 | 6.7602005 | 13.841495 | 27.67585 | 0.269 | 1.3875 | 5.5 | 155 | 169.75 | 76.075 | 1559.4 | 6.9725 | 12.4 | 0.357
626 | Mn-Ce-Zr | 金属氧化物 | None | 溶胶-凝胶法 | Ce(NO3)3·6H2O |  |  | 5h | 550 | 116.9 | 3.2 | 0.11 | 1000 | 200 | 20000 |  | 63.6% |  |  |  | Mn-Ce-Zr | None | 37 | 85.304022 | 6.7602005 | 13.841495 | 27.67585 | 0.269 | 1.3875 | 5.5 | 155 | 169.75 | 76.075 | 1559.4 | 6.9725 | 12.4 | 0.357
627 | Mn-Ce-Zr | 金属氧化物 | None | 溶胶-凝胶法 | Ce(NO3)3·6H2O |  |  | 5h | 550 | 116.9 | 3.2 | 0.11 | 1000 | 250 | 20000 |  | 95.73% |  |  |  | Mn-Ce-Zr | None | 37 | 85.304022 | 6.7602005 | 13.841495 | 27.67585 | 0.269 | 1.3875 | 5.5 | 155 | 169.75 | 76.075 | 1559.4 | 6.9725 | 12.4 | 0.357
628 | Mn-Ce-Zr | 金属氧化物 | None | 溶胶-凝胶法 | Ce(NO3)3·6H2O |  |  | 5h | 550 | 135.6 | 4 | 0.19 | 1000 | 150 | 20000 |  | 27.06% |  | Mn/(Mn + Ce + Zr)的摩尔比为0.67，Ce/Zr的摩尔比保持为1 |  | Mn-Ce-Zr | None | 33.16 | 75.58690904 | 6.9758285 | 14.4170134 | 29.593338 | 0.18292 | 1.4395 | 5.98 | 150.2 | 163.43 | 68.691 | 1546.52 | 7.0773 | 10.928 | 0.39604
629 | Mn-Ce-Zr | 金属氧化物 | None | 溶胶-凝胶法 | Ce(NO3)3·6H2O |  |  | 5h | 550 | 135.6 | 4 | 0.19 | 1000 | 200 | 20000 |  | 69.74% |  |  |  | Mn-Ce-Zr | None | 33.16 | 75.58690904 | 6.9758285 | 14.4170134 | 29.593338 | 0.18292 | 1.4395 | 5.98 | 150.2 | 163.43 | 68.691 | 1546.52 | 7.0773 | 10.928 | 0.39604
630 | Mn-Ce-Zr | 金属氧化物 | None | 溶胶-凝胶法 | Ce(NO3)3·6H2O |  |  | 5h | 550 | 135.6 | 4 | 0.19 | 1000 | 250 | 20000 |  | 97.11% |  |  |  | Mn-Ce-Zr | None | 33.16 | 75.58690904 | 6.9758285 | 14.4170134 | 29.593338 | 0.18292 | 1.4395 | 5.98 | 150.2 | 163.43 | 68.691 | 1546.52 | 7.0773 | 10.928 | 0.39604
631 | Mn-Ce-Zr | 金属氧化物 | None | 溶胶-凝胶法 | Ce(NO3)3·6H2O |  |  | 5h | 550 | 101.1 | 4.8 | 0.16 | 1000 | 150 | 20000 |  | 15.92% |  | Mn/(Mn + Ce + Zr)的摩尔比为0.80，Ce/Zr的摩尔比保持为1 |  | Mn-Ce-Zr | None | 29.8 | 67.0844352 | 7.164503 | 14.920592 | 31.27114 | 0.1076 | 1.485 | 6.4 | 146 | 157.9 | 62.23 | 1535.25 | 7.169 | 9.64 | 0.4302
632 | Mn-Ce-Zr | 金属氧化物 | None | 溶胶-凝胶法 | Ce(NO3)3·6H2O |  |  | 5h | 550 | 101.1 | 4.8 | 0.16 | 1000 | 200 | 20000 |  | 50% |  |  |  | Mn-Ce-Zr | None | 29.8 | 67.0844352 | 7.164503 | 14.920592 | 31.27114 | 0.1076 | 1.485 | 6.4 | 146 | 157.9 | 62.23 | 1535.25 | 7.169 | 9.64 | 0.4302
633 | Mn-Ce-Zr | 金属氧化物 | None | 溶胶-凝胶法 | Ce(NO3)3·6H2O |  |  | 5h | 550 | 101.1 | 4.8 | 0.16 | 1000 | 250 | 20000 |  | 91.53% |  |  |  | Mn-Ce-Zr | None | 29.8 | 67.0844352 | 7.164503 | 14.920592 | 31.27114 | 0.1076 | 1.485 | 6.4 | 146 | 157.9 | 62.23 | 1535.25 | 7.169 | 9.64 | 0.4302
634 | Ce-Zr | 金属氧化物 | None | 溶胶-凝胶法 | Ce(NO3)3·6H2O |  |  | 5h | 550 | 35.7 | 5.8 | 0.06 | 1000 | 150 | 20000 |  | 4.2% |  | Ce/Zr的摩尔比保持为1 |  | Ce-Zr | None | 49 | 115.67 | 6.086363 | 12.043 | 21.6837 | 0.538 | 1.225 | 4 | 170 | 189.5 | 99.15 | 1599.65 | 6.645 | 17 | 0.235
635 | Ce-Zr | 金属氧化物 | None | 溶胶-凝胶法 | Ce(NO3)3·6H2O |  |  | 5h | 550 | 35.7 | 5.8 | 0.06 | 1000 | 200 | 20000 |  | 15.12% |  |  |  | Ce-Zr | None | 49 | 115.67 | 6.086363 | 12.043 | 21.6837 | 0.538 | 1.225 | 4 | 170 | 189.5 | 99.15 | 1599.65 | 6.645 | 17 | 0.235
636 | Ce-Zr | 金属氧化物 | None | 溶胶-凝胶法 | Ce(NO3)3·6H2O |  |  | 5h | 550 | 35.7 | 5.8 | 0.06 | 1000 | 250 | 20000 |  | 31.48% |  |  |  | Ce-Zr | None | 49 | 115.67 | 6.086363 | 12.043 | 21.6837 | 0.538 | 1.225 | 4 | 170 | 189.5 | 99.15 | 1599.65 | 6.645 | 17 | 0.235
637 | Mn-Ce | 金属氧化物 | None | 溶胶-凝胶法 | Ce(NO3)3·6H2O |  |  | 5h | 550 | 67.6 | 5.7 | 0.12 | 1000 | 150 | 20000 |  | 12.01% |  | Mn/(Mn + Ce )的摩尔比为0.67， |  | Mn-Ce | None | 35.89 | 83.04676948 | 6.80854346 | 14.0942733 | 29.222702 | 0.2145 | 1.4081 | 6.01 | 154.85 | 167.82 | 73.229 | 1371.64 | 7.1251 | 8.955 | 0.38429
638 | Mn-Ce | 金属氧化物 | None | 溶胶-凝胶法 | Ce(NO3)3·6H2O |  |  | 5h | 550 | 67.6 | 5.7 | 0.12 | 1000 | 200 | 20000 |  | 40.74% |  |  |  | Mn-Ce | None | 35.89 | 83.04676948 | 6.80854346 | 14.0942733 | 29.222702 | 0.2145 | 1.4081 | 6.01 | 154.85 | 167.82 | 73.229 | 1371.64 | 7.1251 | 8.955 | 0.38429
639 | Mn-Ce | 金属氧化物 | None | 溶胶-凝胶法 | Ce(NO3)3·6H2O |  |  | 5h | 550 | 67.6 | 5.7 | 0.12 | 1000 | 250 | 20000 |  | 81.19% |  |  |  | Mn-Ce | None | 35.89 | 83.04676948 | 6.80854346 | 14.0942733 | 29.222702 | 0.2145 | 1.4081 | 6.01 | 154.85 | 167.82 | 73.229 | 1371.64 | 7.1251 | 8.955 | 0.38429
640 | Mn-Ce | 金属氧化物 | None | 溶胶-凝胶法 | Ce(NO3)3·6H2O |  |  | 2h | 400 | 72.3 | 7.32 | 0.22 | 100 | 200 | 20000 |  | 34.96% |  | Mn/Ce的摩尔比为1：1 |  | Mn-Ce | None | 41.5 | 97.527022 | 6.486319 | 13.297995 | 26.9327 | 0.325 | 1.335 | 5.5 | 162.5 | 177 | 83.65 | 1295.65 | 7.035 | 9.55 | 0.3355
641 | Mn-Ce | 金属氧化物 | None | 溶胶-凝胶法 | Ce(NO3)3·6H2O |  |  | 2h | 400 | 72.3 | 7.32 | 0.22 | 100 | 250 | 20000 |  | 74.85% |  |  |  | Mn-Ce | None | 41.5 | 97.527022 | 6.486319 | 13.297995 | 26.9327 | 0.325 | 1.335 | 5.5 | 162.5 | 177 | 83.65 | 1295.65 | 7.035 | 9.55 | 0.3355
642 | Mn-Ce | 金属氧化物 | None | 溶胶-凝胶法 | Ce(NO3)3·6H2O |  |  | 2h | 400 | 72.3 | 7.32 | 0.22 | 100 | 300 | 20000 |  | 98.75% |  |  |  | Mn-Ce | None | 41.5 | 97.527022 | 6.486319 | 13.297995 | 26.9327 | 0.325 | 1.335 | 5.5 | 162.5 | 177 | 83.65 | 1295.65 | 7.035 | 9.55 | 0.3355
643 | Mn-Ce | 金属氧化物 | None | 溶胶-凝胶法 | Ce(NO3)3·6H2O |  |  | 2h | 400 | 73.3 | 6.35 | 0.17 | 100 | 200 | 20000 |  | 24.26% |  | Mn/Ce的摩尔比为1：3 |  | Mn-Ce | None | 49.75 | 118.821511 | 6.0124595 | 12.1269975 | 23.56505 | 0.4875 | 1.2275 | 4.75 | 173.75 | 190.5 | 98.975 | 1183.9 | 6.9025 | 10.425 | 0.26375
644 | Mn-Ce | 金属氧化物 | None | 溶胶-凝胶法 | Ce(NO3)3·6H2O |  |  | 2h | 400 | 73.3 | 6.35 | 0.17 | 100 | 250 | 20000 |  | 58.63% |  |  |  | Mn-Ce | None | 49.75 | 118.821511 | 6.0124595 | 12.1269975 | 23.56505 | 0.4875 | 1.2275 | 4.75 | 173.75 | 190.5 | 98.975 | 1183.9 | 6.9025 | 10.425 | 0.26375
645 | Mn-Ce | 金属氧化物 | None | 溶胶-凝胶法 | Ce(NO3)3·6H2O |  |  | 2h | 400 | 73.3 | 6.35 | 0.17 | 100 | 300 | 20000 |  | 94.99% |  |  |  | Mn-Ce | None | 49.75 | 118.821511 | 6.0124595 | 12.1269975 | 23.56505 | 0.4875 | 1.2275 | 4.75 | 173.75 | 190.5 | 98.975 | 1183.9 | 6.9025 | 10.425 | 0.26375
646 | Mn-Ce | 金属氧化物 | None | 溶胶-凝胶法 | Ce(NO3)3·6H2O |  |  | 2h | 400 | 73.9 | 5.47 | 0.14 | 100 | 200 | 20000 |  | 11.58% |  | Mn/Ce的摩尔比为1：5 |  | Mn-Ce | None | 52.39 | 125.6357 | 5.86082446 | 11.7522783 | 22.487402 | 0.5395 | 1.1931 | 4.51 | 177.35 | 194.82 | 103.879 | 1148.14 | 6.8601 | 10.705 | 0.24079
647 | Mn-Ce | 金属氧化物 | None | 溶胶-凝胶法 | Ce(NO3)3·6H2O |  |  | 2h | 400 | 73.9 | 5.47 | 0.14 | 100 | 250 | 20000 |  | 31.27% |  |  |  | Mn-Ce | None | 52.39 | 125.6357 | 5.86082446 | 11.7522783 | 22.487402 | 0.5395 | 1.1931 | 4.51 | 177.35 | 194.82 | 103.879 | 1148.14 | 6.8601 | 10.705 | 0.24079
648 | Mn-Ce | 金属氧化物 | None | 溶胶-凝胶法 | Ce(NO3)3·6H2O |  |  | 2h | 400 | 73.9 | 5.47 | 0.14 | 100 | 300 | 20000 |  | 73.82% |  |  |  | Mn-Ce | None | 52.39 | 125.6357 | 5.86082446 | 11.7522783 | 22.487402 | 0.5395 | 1.1931 | 4.51 | 177.35 | 194.82 | 103.879 | 1148.14 | 6.8601 | 10.705 | 0.24079
649 | Mn-Ce | 金属氧化物 | None | 溶胶-凝胶法 | Ce(NO3)3·6H2O |  |  | 2h | 400 | 80.6 | 4.76 | 0.12 | 100 | 200 | 20000 |  | 2.95% |  | Mn/Ce的摩尔比为1：7 |  | Mn-Ce | None | 53.875 | 129.4687555 | 5.77552975 | 11.54149875 | 21.881225 | 0.56875 | 1.17375 | 4.375 | 179.375 | 197.25 | 106.6375 | 1128.025 | 6.83625 | 10.8625 | 0.227875
650 | Mn-Ce | 金属氧化物 | None | 溶胶-凝胶法 | Ce(NO3)3·6H2O |  |  | 2h | 400 | 80.6 | 4.76 | 0.12 | 100 | 250 | 20000 |  | 16.22% |  |  |  | Mn-Ce | None | 53.875 | 129.4687555 | 5.77552975 | 11.54149875 | 21.881225 | 0.56875 | 1.17375 | 4.375 | 179.375 | 197.25 | 106.6375 | 1128.025 | 6.83625 | 10.8625 | 0.227875
651 | Mn-Ce | 金属氧化物 | None | 溶胶-凝胶法 | Ce(NO3)3·6H2O |  |  | 2h | 400 | 80.6 | 4.76 | 0.12 | 100 | 300 | 20000 |  | 64.01% |  |  |  | Mn-Ce | None | 53.875 | 129.4687555 | 5.77552975 | 11.54149875 | 21.881225 | 0.56875 | 1.17375 | 4.375 | 179.375 | 197.25 | 106.6375 | 1128.025 | 6.83625 | 10.8625 | 0.227875
652 | Mn/Ce | 金属氧化物 | CeO2 | 浸渍法 | Ce(NO3)3·6H2O |  |  | 4h | 450 | 43.06 | 6.85 | 0.116 | 1000 | 150 | 15000 |  | 36.27% |  | Mn/Ce 摩尔比为(0.50) |  | Mn/Ce | CeO2 | 47.11 | 112.0073 | 6.16409454 | 12.5017167 | 24.642698 | 0.4355 | 1.2619 | 4.99 | 170.15 | 186.18 | 94.071 | 1219.66 | 6.9449 | 10.145 | 0.28671
653 | Mn/Ce | 金属氧化物 | CeO2 | 浸渍法 | Ce(NO3)3·6H2O |  |  | 4h | 450 | 43.06 | 6.85 | 0.116 | 1000 | 200 | 15000 |  | 76.01% |  |  |  | Mn/Ce | CeO2 | 47.11 | 112.0073 | 6.16409454 | 12.5017167 | 24.642698 | 0.4355 | 1.2619 | 4.99 | 170.15 | 186.18 | 94.071 | 1219.66 | 6.9449 | 10.145 | 0.28671
654 | Mn/Ce | 金属氧化物 | CeO2 | 浸渍法 | Ce(NO3)3·6H2O |  |  | 4h | 450 | 43.06 | 6.85 | 0.116 | 1000 | 250 | 15000 |  | 95.22% |  |  |  | Mn/Ce | CeO2 | 47.11 | 112.0073 | 6.16409454 | 12.5017167 | 24.642698 | 0.4355 | 1.2619 | 4.99 | 170.15 | 186.18 | 94.071 | 1219.66 | 6.9449 | 10.145 | 0.28671
655 | Mn/Ce | 金属氧化物 | CeO2 | 浸渍法 | Ce(NO3)3·6H2O |  |  | 4h | 450 | 43.06 | 6.85 | 0.116 | 1000 | 300 | 15000 |  | 96.78% |  |  |  | Mn/Ce | CeO2 | 47.11 | 112.0073 | 6.16409454 | 12.5017167 | 24.642698 | 0.4355 | 1.2619 | 4.99 | 170.15 | 186.18 | 94.071 | 1219.66 | 6.9449 | 10.145 | 0.28671
656 | Cu-Nb-Ce | 金属氧化物 | HZSM-5 | 浸渍法 | Ce(NO3)3·6H2O |  |  | 5h | 550 | None | None | None | 500 | 150 |  | 13200 | 28.07% | 11.23% | Cu/Nb = 1-质量比 (30 %质量比)的Ce (5 %质量比) | 1区 | Cu-Nb-Ce | HZSM-5 | 35.76 | 80.5349369 | 7.1933715 | 17.3356945 | 31.143142 | 1.07069022 | 1.7266 | 8.22 | 142.7 | 149.6 | 64.174 | 1850.101 | 8.6405 | 241.323 | 0.32516
657 | Cu-Nb-Ce | 金属氧化物 | HZSM-5 | 浸渍法 | Ce(NO3)3·6H2O |  |  | 5h | 550 | None | None | None | 500 | 200 |  | 13200 | 79.87% | 29.17% |  |  | Cu-Nb-Ce | HZSM-5 | 35.76 | 80.5349369 | 7.1933715 | 17.3356945 | 31.143142 | 1.07069022 | 1.7266 | 8.22 | 142.7 | 149.6 | 64.174 | 1850.101 | 8.6405 | 241.323 | 0.32516
658 | Cu-Nb-Ce | 金属氧化物 | HZSM-5 | 浸渍法 | Ce(NO3)3·6H2O |  |  | 5h | 550 | None | None | None | 500 | 250 |  | 13200 | 98.1% | 43.87% |  |  | Cu-Nb-Ce | HZSM-5 | 35.76 | 80.5349369 | 7.1933715 | 17.3356945 | 31.143142 | 1.07069022 | 1.7266 | 8.22 | 142.7 | 149.6 | 64.174 | 1850.101 | 8.6405 | 241.323 | 0.32516
659 | Cu-Nb-Ce | 金属氧化物 | HZSM-5 | 浸渍法 | Ce(NO3)3·6H2O |  |  | 5h | 550 | None | None | None | 500 | 150 |  | 13200 | 31.59% | 11.86% | Cu/Nb = 1-质量比 (30 %质量比)的Ce (10 %质量比) |  | Cu-Nb-Ce | HZSM-5 | 37.55 | 85.3076295 | 7.0595775 | 16.801595 | 30.21411 | 1.0360921 | 1.678 | 7.85 | 146 | 154 | 68.045 | 1802.26 | 8.495 | 220.99 | 0.31405
660 | Cu-Nb-Ce | 金属氧化物 | HZSM-5 | 浸渍法 | Ce(NO3)3·6H2O |  |  | 5h | 550 | None | None | None | 500 | 200 |  | 13200 | 79.15% | 33.36% |  |  | Cu-Nb-Ce | HZSM-5 | 37.55 | 85.3076295 | 7.0595775 | 16.801595 | 30.21411 | 1.0360921 | 1.678 | 7.85 | 146 | 154 | 68.045 | 1802.26 | 8.495 | 220.99 | 0.31405
661 | Cu-Nb-Ce | 金属氧化物 | HZSM-5 | 浸渍法 | Ce(NO3)3·6H2O |  |  | 5h | 550 | None | None | None | 500 | 250 |  | 13200 | 97.47% | 54.94% |  |  | Cu-Nb-Ce | HZSM-5 | 37.55 | 85.3076295 | 7.0595775 | 16.801595 | 30.21411 | 1.0360921 | 1.678 | 7.85 | 146 | 154 | 68.045 | 1802.26 | 8.495 | 220.99 | 0.31405
662 | Cu-Nb-Ce | 金属氧化物 | HZSM-5 | 浸渍法 | Ce(NO3)3·6H2O |  |  | 5h | 550 | None | None | None | 500 | 150 |  | 13200 | 36.64% | 14.15% | Cu/Nb = 1-质量比 (30 %质量比)的Ce (20 %质量比) |  | Cu-Nb-Ce | HZSM-5 | 40.14 | 92.262311 | 6.8672982 | 16.0732116 | 28.973364 | 0.9876218 | 1.6072 | 7.38 | 151 | 160.32 | 73.998 | 1701.2228 | 8.2736 | 195.488 | 0.29882
663 | Cu-Nb-Ce | 金属氧化物 | HZSM-5 | 浸渍法 | Ce(NO3)3·6H2O |  |  | 5h | 550 | None | None | None | 500 | 200 |  | 13200 | 84.3% | 43% |  |  | Cu-Nb-Ce | HZSM-5 | 40.14 | 92.262311 | 6.8672982 | 16.0732116 | 28.973364 | 0.9876218 | 1.6072 | 7.38 | 151 | 160.32 | 73.998 | 1701.2228 | 8.2736 | 195.488 | 0.29882
664 | Cu-Nb-Ce | 金属氧化物 | HZSM-5 | 浸渍法 | Ce(NO3)3·6H2O |  |  | 5h | 550 | None | None | None | 500 | 250 |  | 13200 | 99.19% | 63% |  |  | Cu-Nb-Ce | HZSM-5 | 40.14 | 92.262311 | 6.8672982 | 16.0732116 | 28.973364 | 0.9876218 | 1.6072 | 7.38 | 151 | 160.32 | 73.998 | 1701.2228 | 8.2736 | 195.488 | 0.29882
665 | Mn-Ce | 金属氧化物 | None | 共沉淀法 | Ce(NO3)3·6H2O |  |  | 0 | 0 | 157 | 6.5 | 0.255 | 500 | 250 |  | 40000 | 0.33% |  | 铈/锰= 1/2(原子比) |  | Mn-Ce | None | 35.89 | 83.04676948 | 6.80854346 | 14.0942733 | 29.222702 | 0.2145 | 1.4081 | 6.01 | 154.85 | 167.82 | 73.229 | 1371.64 | 7.1251 | 8.955 | 0.38429
666 | Mn-Ce | 金属氧化物 | None | 共沉淀法 | Ce(NO3)3·6H2O |  |  | 0 | 0 | 157 | 6.5 | 0.255 | 500 | 300 |  | 40000 | 6.31% |  |  |  | Mn-Ce | None | 35.89 | 83.04676948 | 6.80854346 | 14.0942733 | 29.222702 | 0.2145 | 1.4081 | 6.01 | 154.85 | 167.82 | 73.229 | 1371.64 | 7.1251 | 8.955 | 0.38429
667 | Mn-Ce | 金属氧化物 | None | 共沉淀法 | Ce(NO3)3·6H2O |  |  | 0 | 0 | 157 | 6.5 | 0.255 | 500 | 350 |  | 40000 | 18.59% |  |  |  | Mn-Ce | None | 35.89 | 83.04676948 | 6.80854346 | 14.0942733 | 29.222702 | 0.2145 | 1.4081 | 6.01 | 154.85 | 167.82 | 73.229 | 1371.64 | 7.1251 | 8.955 | 0.38429
668 | Mn-Ce | 金属氧化物 | None | 共沉淀法 | Ce(NO3)3·6H2O |  |  | 5h | 350 | 44 | 15.7 | 0.103 | 500 | 250 |  | 40000 | 10.21% |  | 铈/锰= 1/2(原子比) |  | Mn-Ce | None | 35.89 | 83.04676948 | 6.80854346 | 14.0942733 | 29.222702 | 0.2145 | 1.4081 | 6.01 | 154.85 | 167.82 | 73.229 | 1371.64 | 7.1251 | 8.955 | 0.38429
669 | Mn-Ce | 金属氧化物 | None | 共沉淀法 | Ce(NO3)3·6H2O |  |  | 5h | 350 | 44 | 15.7 | 0.103 | 500 | 300 |  | 40000 | 32.53% |  |  |  | Mn-Ce | None | 35.89 | 83.04676948 | 6.80854346 | 14.0942733 | 29.222702 | 0.2145 | 1.4081 | 6.01 | 154.85 | 167.82 | 73.229 | 1371.64 | 7.1251 | 8.955 | 0.38429
670 | Mn-Ce | 金属氧化物 | None | 共沉淀法 | Ce(NO3)3·6H2O |  |  | 5h | 350 | 44 | 15.7 | 0.103 | 500 | 350 |  | 40000 | 66.97% |  |  |  | Mn-Ce | None | 35.89 | 83.04676948 | 6.80854346 | 14.0942733 | 29.222702 | 0.2145 | 1.4081 | 6.01 | 154.85 | 167.82 | 73.229 | 1371.64 | 7.1251 | 8.955 | 0.38429
671 | Mn-Ce | 金属氧化物 | None | 共沉淀法 | Ce(NO3)3·6H2O |  |  | 0 | 0 | 61 | 14.1 | 0.097 | 500 | 250 |  | 40000 | 19.67% |  | 铈/锰= 1/2(原子比) |  | Mn-Ce | None | 35.89 | 83.04676948 | 6.80854346 | 14.0942733 | 29.222702 | 0.2145 | 1.4081 | 6.01 | 154.85 | 167.82 | 73.229 | 1371.64 | 7.1251 | 8.955 | 0.38429
672 | Mn-Ce | 金属氧化物 | None | 共沉淀法 | Ce(NO3)3·6H2O |  |  | 0 | 0 | 61 | 14.1 | 0.097 | 500 | 300 |  | 40000 | 55.68% |  |  |  | Mn-Ce | None | 35.89 | 83.04676948 | 6.80854346 | 14.0942733 | 29.222702 | 0.2145 | 1.4081 | 6.01 | 154.85 | 167.82 | 73.229 | 1371.64 | 7.1251 | 8.955 | 0.38429
673 | Mn-Ce | 金属氧化物 | None | 共沉淀法 | Ce(NO3)3·6H2O |  |  | 0 | 0 | 61 | 14.1 | 0.097 | 500 | 350 |  | 40000 | 81.66% |  |  |  | Mn-Ce | None | 35.89 | 83.04676948 | 6.80854346 | 14.0942733 | 29.222702 | 0.2145 | 1.4081 | 6.01 | 154.85 | 167.82 | 73.229 | 1371.64 | 7.1251 | 8.955 | 0.38429
674 | Mn-Ce | 金属氧化物 | TiO2 | 溶胶-凝胶法 | Ce(NO3)3·6H2O |  |  | 1h | 600 | 82.6 | 20.3 | 0.142 | 100 | 200 | None |  | 24.23% |  | CeO2和MnO2负载量均为TiO2质量的3% |  | Mn-Ce | TiO2 | 22.45 | 49.00162132 | 6.83340234 | 13.6112397 | 27.6040556 | 0.08234 | 1.5361 | 4.09 | 140.45 | 160.14 | 60.813 | 1921.72 | 4.61246 | 21.371 | 0.51837
675 | Mn-Ce | 金属氧化物 | TiO2 | 溶胶-凝胶法 | Ce(NO3)3·6H2O |  |  | 1h | 600 | 82.6 | 20.3 | 0.142 | 100 | 250 | None |  | 42.72% |  |  |  | Mn-Ce | TiO2 | 22.45 | 49.00162132 | 6.83340234 | 13.6112397 | 27.6040556 | 0.08234 | 1.5361 | 4.09 | 140.45 | 160.14 | 60.813 | 1921.72 | 4.61246 | 21.371 | 0.51837
676 | Mn-Ce | 金属氧化物 | TiO2 | 溶胶-凝胶法 | Ce(NO3)3·6H2O |  |  | 1h | 600 | 82.6 | 20.3 | 0.142 | 100 | 300 | None |  | 89.89% |  |  |  | Mn-Ce | TiO2 | 22.45 | 49.00162132 | 6.83340234 | 13.6112397 | 27.6040556 | 0.08234 | 1.5361 | 4.09 | 140.45 | 160.14 | 60.813 | 1921.72 | 4.61246 | 21.371 | 0.51837
677 | Mn-Ce | 金属氧化物 | TiO2 | 溶胶-凝胶法 | Ce(NO3)3·6H2O |  |  | 1h | 600 | 101.4 | 21.8 | 0.465 | 100 | 200 | None |  | 38.57% |  | CeO2和MnO2负载量均为TiO2质量的3% |  | Mn-Ce | TiO2 | 22.45 | 49.00162132 | 6.83340234 | 13.6112397 | 27.6040556 | 0.08234 | 1.5361 | 4.09 | 140.45 | 160.14 | 60.813 | 1921.72 | 4.61246 | 21.371 | 0.51837
678 | Mn-Ce | 金属氧化物 | TiO2 | 溶胶-凝胶法 | Ce(NO3)3·6H2O |  |  | 1h | 600 | 101.4 | 21.8 | 0.465 | 100 | 250 | None |  | 69.46% |  |  |  | Mn-Ce | TiO2 | 22.45 | 49.00162132 | 6.83340234 | 13.6112397 | 27.6040556 | 0.08234 | 1.5361 | 4.09 | 140.45 | 160.14 | 60.813 | 1921.72 | 4.61246 | 21.371 | 0.51837
679 | Mn-Ce | 金属氧化物 | TiO2 | 溶胶-凝胶法 | Ce(NO3)3·6H2O |  |  | 1h | 600 | 101.4 | 21.8 | 0.465 | 100 | 300 | None |  | 93.76% |  |  |  | Mn-Ce | TiO2 | 22.45 | 49.00162132 | 6.83340234 | 13.6112397 | 27.6040556 | 0.08234 | 1.5361 | 4.09 | 140.45 | 160.14 | 60.813 | 1921.72 | 4.61246 | 21.371 | 0.51837
680 | Mn-Ce | 金属氧化物 | TiO2 | 溶胶-凝胶法 | Ce(NO3)3·6H2O |  |  | 1h | 600 | 137.5 | 10.6 | 0.363 | 100 | 200 | None |  | 66.67% |  | CeO2和MnO2负载量均为TiO2质量的3% |  | Mn-Ce | TiO2 | 22.45 | 49.00162132 | 6.83340234 | 13.6112397 | 27.6040556 | 0.08234 | 1.5361 | 4.09 | 140.45 | 160.14 | 60.813 | 1921.72 | 4.61246 | 21.371 | 0.51837
681 | Mn-Ce | 金属氧化物 | TiO2 | 溶胶-凝胶法 | Ce(NO3)3·6H2O |  |  | 1h | 600 | 137.5 | 10.6 | 0.363 | 100 | 250 | None |  | 89.25% |  |  |  | Mn-Ce | TiO2 | 22.45 | 49.00162132 | 6.83340234 | 13.6112397 | 27.6040556 | 0.08234 | 1.5361 | 4.09 | 140.45 | 160.14 | 60.813 | 1921.72 | 4.61246 | 21.371 | 0.51837
682 | Mn-Ce | 金属氧化物 | TiO2 | 溶胶-凝胶法 | Ce(NO3)3·6H2O |  |  | 1h | 600 | 137.5 | 10.6 | 0.363 | 100 | 300 | None |  | 99.07% |  |  |  | Mn-Ce | TiO2 | 22.45 | 49.00162132 | 6.83340234 | 13.6112397 | 27.6040556 | 0.08234 | 1.5361 | 4.09 | 140.45 | 160.14 | 60.813 | 1921.72 | 4.61246 | 21.371 | 0.51837
683 | Mn-Ce | 金属氧化物 | TiO2 | 溶胶-凝胶法 | Ce(NO3)3·6H2O |  |  | 1h | 600 | 123.4 | 9.9 | 0.284 | 100 | 200 | None |  | 61.36% |  | CeO2和MnO2负载量均为TiO2质量的3% |  | Mn-Ce | TiO2 | 22.45 | 49.00162132 | 6.83340234 | 13.6112397 | 27.6040556 | 0.08234 | 1.5361 | 4.09 | 140.45 | 160.14 | 60.813 | 1921.72 | 4.61246 | 21.371 | 0.51837
684 | Mn-Ce | 金属氧化物 | TiO2 | 溶胶-凝胶法 | Ce(NO3)3·6H2O |  |  | 1h | 600 | 123.4 | 9.9 | 0.284 | 100 | 250 | None |  | 78.49% |  |  |  | Mn-Ce | TiO2 | 22.45 | 49.00162132 | 6.83340234 | 13.6112397 | 27.6040556 | 0.08234 | 1.5361 | 4.09 | 140.45 | 160.14 | 60.813 | 1921.72 | 4.61246 | 21.371 | 0.51837
685 | Mn-Ce | 金属氧化物 | TiO2 | 溶胶-凝胶法 | Ce(NO3)3·6H2O |  |  | 1h | 600 | 123.4 | 9.9 | 0.284 | 100 | 300 | None |  | 98.21% |  |  |  | Mn-Ce | TiO2 | 22.45 | 49.00162132 | 6.83340234 | 13.6112397 | 27.6040556 | 0.08234 | 1.5361 | 4.09 | 140.45 | 160.14 | 60.813 | 1921.72 | 4.61246 | 21.371 | 0.51837
686 | Mn-Ce | 金属氧化物 | Al2O3 | 浸渍法 | Ce(NO3)3·6H2O |  |  | 4h | 550 | 159 | None | None | 1000 | 250 |  | 15000 | 26.69% |  | Mn/Ce摩尔比9/1 |  | Mn-Ce | Al2O3 | 28.3 | 63.4558396 | 7.2444942 | 15.171591 | 32.32094 | 0.065 | 1.507 | 6.7 | 144.5 | 155.4 | 59.13 | 1474.45 | 7.247 | 8.15 | 0.4503
687 | Mn-Ce | 金属氧化物 | Al2O3 | 浸渍法 | Ce(NO3)3·6H2O |  |  | 4h | 550 | 159 | None | None | 1000 | 300 |  | 15000 | 64.23% |  |  |  | Mn-Ce | Al2O3 | 28.3 | 63.4558396 | 7.2444942 | 15.171591 | 32.32094 | 0.065 | 1.507 | 6.7 | 144.5 | 155.4 | 59.13 | 1474.45 | 7.247 | 8.15 | 0.4503
688 | Mn-Ce | 金属氧化物 | Al2O3 | 浸渍法 | Ce(NO3)3·6H2O |  |  | 4h | 550 | 159 | None | None | 1000 | 350 |  | 15000 | 98.24% |  |  |  | Mn-Ce | Al2O3 | 28.3 | 63.4558396 | 7.2444942 | 15.171591 | 32.32094 | 0.065 | 1.507 | 6.7 | 144.5 | 155.4 | 59.13 | 1474.45 | 7.247 | 8.15 | 0.4503
689 | Mn-Ce | 金属氧化物 | Al2O3 | 浸渍法 | Ce(NO3)3·6H2O |  |  | 4h | 550 | 135 | None | None | 1000 | 250 |  | 15000 | 35.5% |  | Mn/Ce摩尔比8/2 |  | Mn-Ce | Al2O3 | 31.6 | 71.9736352 | 7.0549504 | 14.703192 | 30.97388 | 0.13 | 1.464 | 6.4 | 149 | 160.8 | 65.26 | 1429.75 | 7.194 | 8.5 | 0.4216
690 | Mn-Ce | 金属氧化物 | Al2O3 | 浸渍法 | Ce(NO3)3·6H2O |  |  | 4h | 550 | 135 | None | None | 1000 | 300 |  | 15000 | 64.23% |  |  |  | Mn-Ce | Al2O3 | 31.6 | 71.9736352 | 7.0549504 | 14.703192 | 30.97388 | 0.13 | 1.464 | 6.4 | 149 | 160.8 | 65.26 | 1429.75 | 7.194 | 8.5 | 0.4216
691 | Mn-Ce | 金属氧化物 | Al2O3 | 浸渍法 | Ce(NO3)3·6H2O |  |  | 4h | 550 | 135 | None | None | 1000 | 350 |  | 15000 | 95.19% |  |  |  | Mn-Ce | Al2O3 | 31.6 | 71.9736352 | 7.0549504 | 14.703192 | 30.97388 | 0.13 | 1.464 | 6.4 | 149 | 160.8 | 65.26 | 1429.75 | 7.194 | 8.5 | 0.4216
692 | Mn-Ce | 金属氧化物 | Al2O3 | 浸渍法 | Ce(NO3)3·6H2O |  |  | 4h | 550 | 118 | None | None | 1000 | 250 |  | 15000 | 4.61% |  | Mn/Ce摩尔比5/5 |  | Mn-Ce | Al2O3 | 41.5 | 97.527022 | 6.486319 | 13.297995 | 26.9327 | 0.325 | 1.335 | 5.5 | 162.5 | 177 | 83.65 | 1295.65 | 7.035 | 9.55 | 0.3355
693 | Mn-Ce | 金属氧化物 | Al2O3 | 浸渍法 | Ce(NO3)3·6H2O |  |  | 4h | 550 | 118 | None | None | 1000 | 300 |  | 15000 | 26.83% |  |  |  | Mn-Ce | Al2O3 | 41.5 | 97.527022 | 6.486319 | 13.297995 | 26.9327 | 0.325 | 1.335 | 5.5 | 162.5 | 177 | 83.65 | 1295.65 | 7.035 | 9.55 | 0.3355
694 | Mn-Ce | 金属氧化物 | Al2O3 | 浸渍法 | Ce(NO3)3·6H2O |  |  | 4h | 550 | 118 | None | None | 1000 | 350 |  | 15000 | 66.8% |  |  |  | Mn-Ce | Al2O3 | 41.5 | 97.527022 | 6.486319 | 13.297995 | 26.9327 | 0.325 | 1.335 | 5.5 | 162.5 | 177 | 83.65 | 1295.65 | 7.035 | 9.55 | 0.3355
695 | Mn-Ce | 金属氧化物 | Al2O3 | 浸渍法 | Ce(NO3)3·6H2O |  |  | 4h | 550 | 136 | None | None | 1000 | 250 |  | 15000 | 1.42% |  | Mn/Ce摩尔比2/8 |  | Mn-Ce | Al2O3 | 51.4 | 123.0804088 | 5.9176876 | 11.892798 | 22.89152 | 0.52 | 1.206 | 4.6 | 176 | 193.2 | 102.04 | 1161.55 | 6.876 | 10.6 | 0.2494
696 | Mn-Ce | 金属氧化物 | Al2O3 | 浸渍法 | Ce(NO3)3·6H2O |  |  | 4h | 550 | 136 | None | None | 1000 | 300 |  | 15000 | 12.06% |  |  |  | Mn-Ce | Al2O3 | 51.4 | 123.0804088 | 5.9176876 | 11.892798 | 22.89152 | 0.52 | 1.206 | 4.6 | 176 | 193.2 | 102.04 | 1161.55 | 6.876 | 10.6 | 0.2494
697 | Mn-Ce | 金属氧化物 | Al2O3 | 浸渍法 | Ce(NO3)3·6H2O |  |  | 4h | 550 | 136 | None | None | 1000 | 350 |  | 15000 | 39.91% |  |  |  | Mn-Ce | Al2O3 | 51.4 | 123.0804088 | 5.9176876 | 11.892798 | 22.89152 | 0.52 | 1.206 | 4.6 | 176 | 193.2 | 102.04 | 1161.55 | 6.876 | 10.6 | 0.2494
698 | Sr-Ce-Mn | 金属氧化物 | None | 水热法 | Ce(NO3)3·6H2O |  |  | 0 | 0 | 60.59 | 11.37 | 0.2213 | 796 | 160 |  | 60000 | 32.57% |  | Sr-Ce-Mn摩尔比为0.08：0.02：0.1 |  | Sr-Ce-Mn | None | 46.7 | 110.5998044 | 5.79065078 | 11.4541096 | 30.618912 | 0.3442 | 1.095 | 3.5 | 186.5 | 195 | 112.85 | 1108.05 | 5.171 | 20.43 | 0.2663
699 | Sr-Ce-Mn | 金属氧化物 | None | 水热法 | Ce(NO3)3·6H2O |  |  | 0 | 0 | 60.59 | 11.37 | 0.2213 | 796 | 200 |  | 60000 | 55.28% |  |  |  | Sr-Ce-Mn | None | 46.7 | 110.5998044 | 5.79065078 | 11.4541096 | 30.618912 | 0.3442 | 1.095 | 3.5 | 186.5 | 195 | 112.85 | 1108.05 | 5.171 | 20.43 | 0.2663
700 | Sr-Ce-Mn | 金属氧化物 | None | 水热法 | Ce(NO3)3·6H2O |  |  | 0 | 0 | 60.59 | 11.37 | 0.2213 | 796 | 240 |  | 60000 | 76.81% |  |  |  | Sr-Ce-Mn | None | 46.7 | 110.5998044 | 5.79065078 | 11.4541096 | 30.618912 | 0.3442 | 1.095 | 3.5 | 186.5 | 195 | 112.85 | 1108.05 | 5.171 | 20.43 | 0.2663
701 | Sr-Ce-Mn | 金属氧化物 | None | 水热法 | Ce(NO3)3·6H2O |  |  | 0 | 0 | 76.76 | 7.5 | 0.1711 | 796 | 160 |  | 60000 | 38.12% |  | Sr-Ce-Mn摩尔比为0.06：0.04：0.1 |  | Sr-Ce-Mn | None | 45.4 | 107.3316088 | 5.964567835 | 11.91508095 | 29.697359 | 0.3394 | 1.155 | 4 | 180.5 | 190.5 | 105.55 | 1154.95 | 5.637 | 17.71 | 0.2836
702 | Sr-Ce-Mn | 金属氧化物 | None | 水热法 | Ce(NO3)3·6H2O |  |  | 0 | 0 | 76.76 | 7.5 | 0.1711 | 796 | 200 |  | 60000 | 65.97% |  |  |  | Sr-Ce-Mn | None | 45.4 | 107.3316088 | 5.964567835 | 11.91508095 | 29.697359 | 0.3394 | 1.155 | 4 | 180.5 | 190.5 | 105.55 | 1154.95 | 5.637 | 17.71 | 0.2836
703 | Sr-Ce-Mn | 金属氧化物 | None | 水热法 | Ce(NO3)3·6H2O |  |  | 0 | 0 | 76.76 | 7.5 | 0.1711 | 796 | 240 |  | 60000 | 87.5% |  |  |  | Sr-Ce-Mn | None | 45.4 | 107.3316088 | 5.964567835 | 11.91508095 | 29.697359 | 0.3394 | 1.155 | 4 | 180.5 | 190.5 | 105.55 | 1154.95 | 5.637 | 17.71 | 0.2836
704 | Sr-Ce-Mn | 金属氧化物 | None | 水热法 | Ce(NO3)3·6H2O |  |  | 0 | 0 | 97.6 | 7.08 | 0.2181 | 796 | 160 |  | 60000 | 36.04% |  | Sr-Ce-Mn摩尔比为0.04：0.06：0.1 |  | Sr-Ce-Mn | None | 44.1 | 104.0634132 | 6.13848489 | 12.3760523 | 28.775806 | 0.3346 | 1.215 | 4.5 | 174.5 | 186 | 98.25 | 1201.85 | 6.103 | 14.99 | 0.3009
705 | Sr-Ce-Mn | 金属氧化物 | None | 水热法 | Ce(NO3)3·6H2O |  |  | 0 | 0 | 97.6 | 7.08 | 0.2181 | 796 | 200 |  | 60000 | 62.78% |  |  |  | Sr-Ce-Mn | None | 44.1 | 104.0634132 | 6.13848489 | 12.3760523 | 28.775806 | 0.3346 | 1.215 | 4.5 | 174.5 | 186 | 98.25 | 1201.85 | 6.103 | 14.99 | 0.3009
706 | Sr-Ce-Mn | 金属氧化物 | None | 水热法 | Ce(NO3)3·6H2O |  |  | 0 | 0 | 97.6 | 7.08 | 0.2181 | 796 | 240 |  | 60000 | 85.76% |  |  |  | Sr-Ce-Mn | None | 44.1 | 104.0634132 | 6.13848489 | 12.3760523 | 28.775806 | 0.3346 | 1.215 | 4.5 | 174.5 | 186 | 98.25 | 1201.85 | 6.103 | 14.99 | 0.3009
707 | Sr-Ce-Mn | 金属氧化物 | None | 水热法 | Ce(NO3)3·6H2O |  |  | 0 | 0 | 91.37 | 7.55 | 0.2006 | 796 | 160 |  | 60000 | 30.35% |  | Sr-Ce-Mn摩尔比为0.02：0.08：0.1 |  | Sr-Ce-Mn | None | 42.8 | 100.7952176 | 6.312401945 | 12.83702365 | 27.854253 | 0.3298 | 1.275 | 5 | 168.5 | 181.5 | 90.95 | 1248.75 | 6.569 | 12.27 | 0.3182
708 | Sr-Ce-Mn | 金属氧化物 | None | 水热法 | Ce(NO3)3·6H2O |  |  | 0 | 0 | 91.37 | 7.55 | 0.2006 | 796 | 200 |  | 60000 | 55.49% |  |  |  | Sr-Ce-Mn | None | 42.8 | 100.7952176 | 6.312401945 | 12.83702365 | 27.854253 | 0.3298 | 1.275 | 5 | 168.5 | 181.5 | 90.95 | 1248.75 | 6.569 | 12.27 | 0.3182
709 | Sr-Ce-Mn | 金属氧化物 | None | 水热法 | Ce(NO3)3·6H2O |  |  | 0 | 0 | 91.37 | 7.55 | 0.2006 | 796 | 240 |  | 60000 | 76.04% |  |  |  | Sr-Ce-Mn | None | 42.8 | 100.7952176 | 6.312401945 | 12.83702365 | 27.854253 | 0.3298 | 1.275 | 5 | 168.5 | 181.5 | 90.95 | 1248.75 | 6.569 | 12.27 | 0.3182
710 | Mn-Ce | 金属氧化物 | None | 水热法 | Ce(NO3)3·6H2O |  |  | 0 | 0 | 135.16 | 9.45 | 0.4166 | 796 | 160 |  | 60000 | 23.19% |  | Ce-Mn摩尔比为0.1：0.1 |  | Mn-Ce | None | 41.5 | 97.527022 | 6.486319 | 13.297995 | 26.9327 | 0.325 | 1.335 | 5.5 | 162.5 | 177 | 83.65 | 1295.65 | 7.035 | 9.55 | 0.3355
711 | Mn-Ce | 金属氧化物 | None | 水热法 | Ce(NO3)3·6H2O |  |  | 0 | 0 | 135.16 | 9.45 | 0.4166 | 796 | 200 |  | 60000 | 43.96% |  |  |  | Mn-Ce | None | 41.5 | 97.527022 | 6.486319 | 13.297995 | 26.9327 | 0.325 | 1.335 | 5.5 | 162.5 | 177 | 83.65 | 1295.65 | 7.035 | 9.55 | 0.3355
712 | Mn-Ce | 金属氧化物 | None | 水热法 | Ce(NO3)3·6H2O |  |  | 0 | 0 | 135.16 | 9.45 | 0.4166 | 796 | 240 |  | 60000 | 66.39% |  |  |  | Mn-Ce | None | 41.5 | 97.527022 | 6.486319 | 13.297995 | 26.9327 | 0.325 | 1.335 | 5.5 | 162.5 | 177 | 83.65 | 1295.65 | 7.035 | 9.55 | 0.3355
713 | Mn-Ce-La | 金属氧化物 | None | 溶胶-凝胶法 | Ce(NO3)3·6H2O |  |  | 5h | 650 | 64.8 | None | None | 1000 | 200 | 15000 |  | 69.61% |  | Mn/(Mn + Ce + La)的摩尔比为0.86 Ce/La 摩尔比= 1 | 1区 | Mn-Ce-La | None | 29.55 | 66.77822074 | 7.17135768 | 15.0002586 | 31.710709 | 0.0784 | 1.4884 | 6.51 | 147 | 157.77 | 62.093 | 1465.04 | 7.1824 | 8.437 | 0.43903
714 | Mn-Ce-La | 金属氧化物 | None | 溶胶-凝胶法 | Ce(NO3)3·6H2O |  |  | 5h | 650 | 64.8 | None | None | 1000 | 250 | 15000 |  | 98.78% |  |  |  | Mn-Ce-La | None | 29.55 | 66.77822074 | 7.17135768 | 15.0002586 | 31.710709 | 0.0784 | 1.4884 | 6.51 | 147 | 157.77 | 62.093 | 1465.04 | 7.1824 | 8.437 | 0.43903
715 | Mn-Ce-La | 金属氧化物 | None | 溶胶-凝胶法 | Ce(NO3)3·6H2O |  |  | 5h | 650 | 64.8 | None | None | 1000 | 300 | 15000 |  | 99.19% |  |  |  | Mn-Ce-La | None | 29.55 | 66.77822074 | 7.17135768 | 15.0002586 | 31.710709 | 0.0784 | 1.4884 | 6.51 | 147 | 157.77 | 62.093 | 1465.04 | 7.1824 | 8.437 | 0.43903
716 | Mn-Ce-La | 金属氧化物 | None | 溶胶-凝胶法 | Ce(NO3)3·6H2O |  |  | 5h | 650 | 36.5 | None | None | 1000 | 200 | 15000 |  | 36.91% |  | Mn/(Mn + Ce + La)的摩尔比为0.50 Ce/La 摩尔比= 1 |  | Mn-Ce-La | None | 41.25 | 97.2243895 | 6.495894 | 13.355235 | 26.677675 | 0.28 | 1.33 | 5.25 | 165 | 177.75 | 85.475 | 1325.9 | 6.88 | 10.075 | 0.33625
717 | Mn-Ce-La | 金属氧化物 | None | 溶胶-凝胶法 | Ce(NO3)3·6H2O |  |  | 5h | 650 | 36.5 | None | None | 1000 | 250 | 15000 |  | 79.31% |  |  |  | Mn-Ce-La | None | 41.25 | 97.2243895 | 6.495894 | 13.355235 | 26.677675 | 0.28 | 1.33 | 5.25 | 165 | 177.75 | 85.475 | 1325.9 | 6.88 | 10.075 | 0.33625
718 | Mn-Ce-La | 金属氧化物 | None | 溶胶-凝胶法 | Ce(NO3)3·6H2O |  |  | 5h | 650 | 36.5 | None | None | 1000 | 300 | 15000 |  | 93.28% |  |  |  | Mn-Ce-La | None | 41.25 | 97.2243895 | 6.495894 | 13.355235 | 26.677675 | 0.28 | 1.33 | 5.25 | 165 | 177.75 | 85.475 | 1325.9 | 6.88 | 10.075 | 0.33625
719 | Mn-Ce-La | 金属氧化物 | None | 溶胶-凝胶法 | Ce(NO3)3·6H2O |  |  | 5h | 650 | 19.3 | None | None | 1000 | 200 | 15000 |  | 0.81% |  | Mn/(Mn + Ce + La)的摩尔比为0.14 Ce/La 摩尔比= 1 |  | Mn-Ce-La | None | 52.95 | 127.6706 | 5.82043032 | 11.7102114 | 21.644641 | 0.4816 | 1.1716 | 3.99 | 183 | 197.73 | 108.857 | 1186.76 | 6.5776 | 11.713 | 0.23347
720 | Mn-Ce-La | 金属氧化物 | None | 溶胶-凝胶法 | Ce(NO3)3·6H2O |  |  | 5h | 650 | 19.3 | None | None | 1000 | 250 | 15000 |  | 0.95% |  |  |  | Mn-Ce-La | None | 52.95 | 127.6706 | 5.82043032 | 11.7102114 | 21.644641 | 0.4816 | 1.1716 | 3.99 | 183 | 197.73 | 108.857 | 1186.76 | 6.5776 | 11.713 | 0.23347
721 | Mn-Ce-La | 金属氧化物 | None | 溶胶-凝胶法 | Ce(NO3)3·6H2O |  |  | 5h | 650 | 19.3 | None | None | 1000 | 300 | 15000 |  | 7.12% |  |  |  | Mn-Ce-La | None | 52.95 | 127.6706 | 5.82043032 | 11.7102114 | 21.644641 | 0.4816 | 1.1716 | 3.99 | 183 | 197.73 | 108.857 | 1186.76 | 6.5776 | 11.713 | 0.23347
722 | Ce-La | 金属氧化物 | None | 溶胶-凝胶法 | Ce(NO3)3·6H2O |  |  | 5h | 650 | 6 | None | None | 1000 | 200 | 15000 |  | 0.61% |  | Ce/La 摩尔比= 1 |  | Ce-La | None | 57.5 | 139.510735 | 5.55775 | 11.07048 | 19.68735 | 0.56 | 1.11 | 3.5 | 190 | 205.5 | 117.95 | 1132.65 | 6.46 | 12.35 | 0.1935
723 | Ce-La | 金属氧化物 | None | 溶胶-凝胶法 | Ce(NO3)3·6H2O |  |  | 5h | 650 | 6 | None | None | 1000 | 250 | 15000 |  | 1.63% |  |  |  | Ce-La | None | 57.5 | 139.510735 | 5.55775 | 11.07048 | 19.68735 | 0.56 | 1.11 | 3.5 | 190 | 205.5 | 117.95 | 1132.65 | 6.46 | 12.35 | 0.1935
724 | Ce-La | 金属氧化物 | None | 溶胶-凝胶法 | Ce(NO3)3·6H2O |  |  | 5h | 650 | 6 | None | None | 1000 | 300 | 15000 |  | 12.14% |  |  |  | Ce-La | None | 57.5 | 139.510735 | 5.55775 | 11.07048 | 19.68735 | 0.56 | 1.11 | 3.5 | 190 | 205.5 | 117.95 | 1132.65 | 6.46 | 12.35 | 0.1935
725 | Mn-Ce-La | 金属氧化物 | None | 溶胶-凝胶法 | Ce(NO3)3·6H2O |  |  | 5h | 650 | 64.8 | None | None | 2000 | 200 | 15000 |  | 53.87% |  | Mn/(Mn + Ce + La)的摩尔比为0.86 Ce/La 摩尔比= 1 |  | Mn-Ce-La | None | 29.55 | 66.77822074 | 7.17135768 | 15.0002586 | 31.710709 | 0.0784 | 1.4884 | 6.51 | 147 | 157.77 | 62.093 | 1465.04 | 7.1824 | 8.437 | 0.43903
726 | Mn-Ce-La | 金属氧化物 | None | 溶胶-凝胶法 | Ce(NO3)3·6H2O |  |  | 5h | 650 | 64.8 | None | None | 2000 | 250 | 15000 |  | 88.34% |  |  |  | Mn-Ce-La | None | 29.55 | 66.77822074 | 7.17135768 | 15.0002586 | 31.710709 | 0.0784 | 1.4884 | 6.51 | 147 | 157.77 | 62.093 | 1465.04 | 7.1824 | 8.437 | 0.43903
727 | Mn-Ce-La | 金属氧化物 | None | 溶胶-凝胶法 | Ce(NO3)3·6H2O |  |  | 5h | 650 | 64.8 | None | None | 2000 | 300 | 15000 |  | 78.2% |  |  |  | Mn-Ce-La | None | 29.55 | 66.77822074 | 7.17135768 | 15.0002586 | 31.710709 | 0.0784 | 1.4884 | 6.51 | 147 | 157.77 | 62.093 | 1465.04 | 7.1824 | 8.437 | 0.43903
728 | Mn-Ce-La | 金属氧化物 | None | 溶胶-凝胶法 | Ce(NO3)3·6H2O |  |  | 5h | 650 | 64.8 | None | None | 1500 | 200 | 15000 |  | 66.62% |  | Mn/(Mn + Ce + La)的摩尔比为0.86 Ce/La 摩尔比= 1 |  | Mn-Ce-La | None | 29.55 | 66.77822074 | 7.17135768 | 15.0002586 | 31.710709 | 0.0784 | 1.4884 | 6.51 | 147 | 157.77 | 62.093 | 1465.04 | 7.1824 | 8.437 | 0.43903
729 | Mn-Ce-La | 金属氧化物 | None | 溶胶-凝胶法 | Ce(NO3)3·6H2O |  |  | 5h | 650 | 64.8 | None | None | 1500 | 250 | 15000 |  | 89.93% |  |  |  | Mn-Ce-La | None | 29.55 | 66.77822074 | 7.17135768 | 15.0002586 | 31.710709 | 0.0784 | 1.4884 | 6.51 | 147 | 157.77 | 62.093 | 1465.04 | 7.1824 | 8.437 | 0.43903
730 | Mn-Ce-La | 金属氧化物 | None | 溶胶-凝胶法 | Ce(NO3)3·6H2O |  |  | 5h | 650 | 64.8 | None | None | 1500 | 300 | 15000 |  | 80.16% |  |  |  | Mn-Ce-La | None | 29.55 | 66.77822074 | 7.17135768 | 15.0002586 | 31.710709 | 0.0784 | 1.4884 | 6.51 | 147 | 157.77 | 62.093 | 1465.04 | 7.1824 | 8.437 | 0.43903
731 | Mn-Ce | 金属氧化物 | None | 溶剂热法 | Ce(NO3)3·6H2O |  |  | 3h | 300 | 94 | 10.7 | 0.26 | 50 | 180 |  | 12000 | 40.65% |  | Mn/Ce摩尔比为4：1 |  | Mn-Ce | None | 31.6 | 71.9736352 | 7.0549504 | 14.703192 | 30.97388 | 0.13 | 1.464 | 6.4 | 149 | 160.8 | 65.26 | 1429.75 | 7.194 | 8.5 | 0.4216
732 | Mn-Ce | 金属氧化物 | None | 溶剂热法 | Ce(NO3)3·6H2O |  |  | 3h | 300 | 94 | 10.7 | 0.26 | 50 | 200 |  | 12000 | 68.88% |  |  |  | Mn-Ce | None | 31.6 | 71.9736352 | 7.0549504 | 14.703192 | 30.97388 | 0.13 | 1.464 | 6.4 | 149 | 160.8 | 65.26 | 1429.75 | 7.194 | 8.5 | 0.4216
733 | Mn-Ce | 金属氧化物 | None | 溶剂热法 | Ce(NO3)3·6H2O |  |  | 3h | 300 | 94 | 10.7 | 0.26 | 50 | 220 |  | 12000 | 93.42% |  |  |  | Mn-Ce | None | 31.6 | 71.9736352 | 7.0549504 | 14.703192 | 30.97388 | 0.13 | 1.464 | 6.4 | 149 | 160.8 | 65.26 | 1429.75 | 7.194 | 8.5 | 0.4216
734 | Mn-Ce | 金属氧化物 | None | 溶剂热法 | Ce(NO3)3·6H2O |  |  | 3h | 400 | 118 | 14.8 | 0.44 | 50 | 180 |  | 12000 | 72.43% |  | Mn/Ce摩尔比为4：1 |  | Mn-Ce | None | 31.6 | 71.9736352 | 7.0549504 | 14.703192 | 30.97388 | 0.13 | 1.464 | 6.4 | 149 | 160.8 | 65.26 | 1429.75 | 7.194 | 8.5 | 0.4216
735 | Mn-Ce | 金属氧化物 | None | 溶剂热法 | Ce(NO3)3·6H2O |  |  | 3h | 400 | 118 | 14.8 | 0.44 | 50 | 200 |  | 12000 | 94.31% |  |  |  | Mn-Ce | None | 31.6 | 71.9736352 | 7.0549504 | 14.703192 | 30.97388 | 0.13 | 1.464 | 6.4 | 149 | 160.8 | 65.26 | 1429.75 | 7.194 | 8.5 | 0.4216
736 | Mn-Ce | 金属氧化物 | None | 溶剂热法 | Ce(NO3)3·6H2O |  |  | 3h | 400 | 118 | 14.8 | 0.44 | 50 | 220 |  | 12000 | 99.93% |  |  |  | Mn-Ce | None | 31.6 | 71.9736352 | 7.0549504 | 14.703192 | 30.97388 | 0.13 | 1.464 | 6.4 | 149 | 160.8 | 65.26 | 1429.75 | 7.194 | 8.5 | 0.4216
737 | Mn-Ce | 金属氧化物 | None | 溶剂热法 | Ce(NO3)3·6H2O |  |  | 3h | 500 | 101 | 14.1 | 0.36 | 50 | 180 |  | 12000 | 57.8% |  | Mn/Ce摩尔比为4：1 |  | Mn-Ce | None | 31.6 | 71.9736352 | 7.0549504 | 14.703192 | 30.97388 | 0.13 | 1.464 | 6.4 | 149 | 160.8 | 65.26 | 1429.75 | 7.194 | 8.5 | 0.4216
738 | Mn-Ce | 金属氧化物 | None | 溶剂热法 | Ce(NO3)3·6H2O |  |  | 3h | 500 | 101 | 14.1 | 0.36 | 50 | 200 |  | 12000 | 80.78% |  |  |  | Mn-Ce | None | 31.6 | 71.9736352 | 7.0549504 | 14.703192 | 30.97388 | 0.13 | 1.464 | 6.4 | 149 | 160.8 | 65.26 | 1429.75 | 7.194 | 8.5 | 0.4216
739 | Mn-Ce | 金属氧化物 | None | 溶剂热法 | Ce(NO3)3·6H2O |  |  | 3h | 500 | 101 | 14.1 | 0.36 | 50 | 220 |  | 12000 | 96.3% |  |  |  | Mn-Ce | None | 31.6 | 71.9736352 | 7.0549504 | 14.703192 | 30.97388 | 0.13 | 1.464 | 6.4 | 149 | 160.8 | 65.26 | 1429.75 | 7.194 | 8.5 | 0.4216
740 | Mn-Ce | 金属氧化物 | None | 溶剂热法 | Ce(NO3)3·6H2O |  |  | 3h | 600 | 75 | 11.4 | 0.21 | 50 | 180 |  | 12000 | 15.3% |  | Mn/Ce摩尔比为4：1 |  | Mn-Ce | None | 31.6 | 71.9736352 | 7.0549504 | 14.703192 | 30.97388 | 0.13 | 1.464 | 6.4 | 149 | 160.8 | 65.26 | 1429.75 | 7.194 | 8.5 | 0.4216
741 | Mn-Ce | 金属氧化物 | None | 溶剂热法 | Ce(NO3)3·6H2O |  |  | 3h | 600 | 75 | 11.4 | 0.21 | 50 | 200 |  | 12000 | 25.87% |  |  |  | Mn-Ce | None | 31.6 | 71.9736352 | 7.0549504 | 14.703192 | 30.97388 | 0.13 | 1.464 | 6.4 | 149 | 160.8 | 65.26 | 1429.75 | 7.194 | 8.5 | 0.4216
742 | Mn-Ce | 金属氧化物 | None | 溶剂热法 | Ce(NO3)3·6H2O |  |  | 3h | 600 | 75 | 11.4 | 0.21 | 50 | 220 |  | 12000 | 43.09% |  |  |  | Mn-Ce | None | 31.6 | 71.9736352 | 7.0549504 | 14.703192 | 30.97388 | 0.13 | 1.464 | 6.4 | 149 | 160.8 | 65.26 | 1429.75 | 7.194 | 8.5 | 0.4216
743 | Mn-Ce | 金属氧化物 | None | 水热法 | Ce(NO3)3·6H2O |  |  | 4h | 300 | 22.9 | 4.3 | 0.02 | 100 | 180 | 30000 |  | 24.78% |  | Mn:Ce molar ratio=1:2 |  | Mn-Ce | None | 47.11 | 112.0073 | 6.16409454 | 12.5017167 | 24.642698 | 0.4355 | 1.2619 | 4.99 | 170.15 | 186.18 | 94.071 | 1219.66 | 6.9449 | 10.145 | 0.28671
744 | Mn-Ce | 金属氧化物 | None | 水热法 | Ce(NO3)3·6H2O |  |  | 4h | 300 | 22.9 | 4.3 | 0.02 | 100 | 210 | 30000 |  | 48.05% |  |  |  | Mn-Ce | None | 47.11 | 112.0073 | 6.16409454 | 12.5017167 | 24.642698 | 0.4355 | 1.2619 | 4.99 | 170.15 | 186.18 | 94.071 | 1219.66 | 6.9449 | 10.145 | 0.28671
745 | Mn-Ce | 金属氧化物 | None | 水热法 | Ce(NO3)3·6H2O |  |  | 4h | 300 | 22.9 | 4.3 | 0.02 | 100 | 240 | 30000 |  | 79.64% |  |  |  | Mn-Ce | None | 47.11 | 112.0073 | 6.16409454 | 12.5017167 | 24.642698 | 0.4355 | 1.2619 | 4.99 | 170.15 | 186.18 | 94.071 | 1219.66 | 6.9449 | 10.145 | 0.28671
746 | Mn-Ce | 金属氧化物 | None | 水热法 | Ce(NO3)3·6H2O |  |  | 4h | 300 | 25.6 | 5.3 | 0.04 | 100 | 180 | 30000 |  | 36.9% |  | Mn:Ce molar ratio=3:4 |  | Mn-Ce | None | 43.81 | 103.4895 | 6.35363834 | 12.9701157 | 25.989758 | 0.3705 | 1.3049 | 5.29 | 165.65 | 180.78 | 87.941 | 1264.36 | 6.9979 | 9.795 | 0.31541
747 | Mn-Ce | 金属氧化物 | None | 水热法 | Ce(NO3)3·6H2O |  |  | 4h | 300 | 25.6 | 5.3 | 0.04 | 100 | 210 | 30000 |  | 69.99% |  |  |  | Mn-Ce | None | 43.81 | 103.4895 | 6.35363834 | 12.9701157 | 25.989758 | 0.3705 | 1.3049 | 5.29 | 165.65 | 180.78 | 87.941 | 1264.36 | 6.9979 | 9.795 | 0.31541
748 | Mn-Ce | 金属氧化物 | None | 水热法 | Ce(NO3)3·6H2O |  |  | 4h | 300 | 25.6 | 5.3 | 0.04 | 100 | 240 | 30000 |  | 94.39% |  |  |  | Mn-Ce | None | 43.81 | 103.4895 | 6.35363834 | 12.9701157 | 25.989758 | 0.3705 | 1.3049 | 5.29 | 165.65 | 180.78 | 87.941 | 1264.36 | 6.9979 | 9.795 | 0.31541
749 | Mn-Ce | 金属氧化物 | None | 水热法 | Ce(NO3)3·6H2O |  |  | 4h | 300 | 41.5 | 4.3 | 0.06 | 100 | 180 | 30000 |  | 81.81% |  | Mn:Ce molar ratio=1:1 |  | Mn-Ce | None | 41.5 | 97.527022 | 6.486319 | 13.297995 | 26.9327 | 0.325 | 1.335 | 5.5 | 162.5 | 177 | 83.65 | 1295.65 | 7.035 | 9.55 | 0.3355
750 | Mn-Ce | 金属氧化物 | None | 水热法 | Ce(NO3)3·6H2O |  |  | 4h | 300 | 41.5 | 4.3 | 0.06 | 100 | 210 | 30000 |  | 97.08% |  |  |  | Mn-Ce | None | 41.5 | 97.527022 | 6.486319 | 13.297995 | 26.9327 | 0.325 | 1.335 | 5.5 | 162.5 | 177 | 83.65 | 1295.65 | 7.035 | 9.55 | 0.3355
751 | Mn-Ce | 金属氧化物 | None | 水热法 | Ce(NO3)3·6H2O |  |  | 4h | 300 | 41.5 | 4.3 | 0.06 | 100 | 240 | 30000 |  | 99.78% |  |  |  | Mn-Ce | None | 41.5 | 97.527022 | 6.486319 | 13.297995 | 26.9327 | 0.325 | 1.335 | 5.5 | 162.5 | 177 | 83.65 | 1295.65 | 7.035 | 9.55 | 0.3355
752 | Mn-Ce | 金属氧化物 | None | 水热法 | Ce(NO3)3·6H2O |  |  | 4h | 300 | 42.8 | 4.7 | 0.06 | 100 | 180 | 30000 |  | 21.18% |  | Mn:Ce molar ratio=4:3 |  | Mn-Ce | None | 39.19 | 91.56456508 | 6.61899966 | 13.6258743 | 27.875642 | 0.2795 | 1.3651 | 5.71 | 159.35 | 173.22 | 79.359 | 1326.94 | 7.0721 | 9.305 | 0.35559
753 | Mn-Ce | 金属氧化物 | None | 水热法 | Ce(NO3)3·6H2O |  |  | 4h | 300 | 42.8 | 4.7 | 0.06 | 100 | 210 | 30000 |  | 45.81% |  |  |  | Mn-Ce | None | 39.19 | 91.56456508 | 6.61899966 | 13.6258743 | 27.875642 | 0.2795 | 1.3651 | 5.71 | 159.35 | 173.22 | 79.359 | 1326.94 | 7.0721 | 9.305 | 0.35559
754 | Mn-Ce | 金属氧化物 | None | 水热法 | Ce(NO3)3·6H2O |  |  | 4h | 300 | 42.8 | 4.7 | 0.06 | 100 | 240 | 30000 |  | 72.23% |  |  |  | Mn-Ce | None | 39.19 | 91.56456508 | 6.61899966 | 13.6258743 | 27.875642 | 0.2795 | 1.3651 | 5.71 | 159.35 | 173.22 | 79.359 | 1326.94 | 7.0721 | 9.305 | 0.35559
755 | Mn-Ce | 金属氧化物 | None | 水热法 | Ce(NO3)3·6H2O |  |  | 4h | 300 | 50.2 | 5 | 0.09 | 100 | 180 | 30000 |  | 15.94% |  | Mn:Ce molar ratio=2:1 |  | Mn-Ce | None | 35.89 | 83.04676948 | 6.80854346 | 14.0942733 | 29.222702 | 0.2145 | 1.4081 | 6.01 | 154.85 | 167.82 | 73.229 | 1371.64 | 7.1251 | 8.955 | 0.38429
756 | Mn-Ce | 金属氧化物 | None | 水热法 | Ce(NO3)3·6H2O |  |  | 4h | 300 | 50.2 | 5 | 0.09 | 100 | 210 | 30000 |  | 29.87% |  |  |  | Mn-Ce | None | 35.89 | 83.04676948 | 6.80854346 | 14.0942733 | 29.222702 | 0.2145 | 1.4081 | 6.01 | 154.85 | 167.82 | 73.229 | 1371.64 | 7.1251 | 8.955 | 0.38429
757 | Mn-Ce | 金属氧化物 | None | 水热法 | Ce(NO3)3·6H2O |  |  | 4h | 300 | 50.2 | 5 | 0.09 | 100 | 240 | 30000 |  | 52.1% |  |  |  | Mn-Ce | None | 35.89 | 83.04676948 | 6.80854346 | 14.0942733 | 29.222702 | 0.2145 | 1.4081 | 6.01 | 154.85 | 167.82 | 73.229 | 1371.64 | 7.1251 | 8.955 | 0.38429
758 | WOx/CeO2 | 金属氧化物 | CeO2 | 浸渍法 | Ce(NO3)3·6H2O | 2h | 450 | 2h | 450 | 104 | 3.7 | 0.096 | 1000 | 250 | 60000 |  | 8.53% | 81.3% | Ce(NO3)3·6H2O(10克)和尿素(3克)；W负载量0.76wt.% | 1区 | WOx/CeO2 | CeO2 | 58.32 | 140.99048 | 5.5851086 | 11.06428 | 20.313452 | 0.6533252 | 1.1316 | 4.04 | 184 | 203.16 | 113.214 | 1124.45 | 7.0206 | 14.534 | 0.1908
759 | WOx/CeO2 | 金属氧化物 | CeO2 | 浸渍法 | Ce(NO3)3·6H2O | 2h | 450 | 2h | 450 | 104 | 3.7 | 0.096 | 1000 | 300 | 60000 |  | 24.8% | 72.77% |  |  | WOx/CeO2 | CeO2 | 58.32 | 140.99048 | 5.5851086 | 11.06428 | 20.313452 | 0.6533252 | 1.1316 | 4.04 | 184 | 203.16 | 113.214 | 1124.45 | 7.0206 | 14.534 | 0.1908
760 | WOx/CeO2 | 金属氧化物 | CeO2 | 浸渍法 | Ce(NO3)3·6H2O | 2h | 450 | 2h | 450 | 104 | 3.7 | 0.096 | 1000 | 350 | 60000 |  | 72.43% | 79.3% |  |  | WOx/CeO2 | CeO2 | 58.32 | 140.99048 | 5.5851086 | 11.06428 | 20.313452 | 0.6533252 | 1.1316 | 4.04 | 184 | 203.16 | 113.214 | 1124.45 | 7.0206 | 14.534 | 0.1908
761 | WOx/CeO2 | 金属氧化物 | CeO2 | 浸渍法 | Ce(NO3)3·6H2O | 2h | 450 | 2h | 450 | 100 | 3.6 | 0.093 | 1000 | 250 | 60000 |  | 12.25% | 76.19% | Ce(NO3)3·6H2O(10克)和尿素(3克)；W负载量1.6wt.% |  | WOx/CeO2 | CeO2 | 58.64 | 141.86496 | 5.6316172 | 11.17256 | 20.429504 | 0.6566504 | 1.1432 | 4.08 | 183 | 202.32 | 112.128 | 1176.75 | 7.2712 | 17.768 | 0.1896
762 | WOx/CeO2 | 金属氧化物 | CeO2 | 浸渍法 | Ce(NO3)3·6H2O | 2h | 450 | 2h | 450 | 100 | 3.6 | 0.093 | 1000 | 300 | 60000 |  | 42.52% | 73.82% |  |  | WOx/CeO2 | CeO2 | 58.64 | 141.86496 | 5.6316172 | 11.17256 | 20.429504 | 0.6566504 | 1.1432 | 4.08 | 183 | 202.32 | 112.128 | 1176.75 | 7.2712 | 17.768 | 0.1896
763 | WOx/CeO2 | 金属氧化物 | CeO2 | 浸渍法 | Ce(NO3)3·6H2O | 2h | 450 | 2h | 450 | 100 | 3.6 | 0.093 | 1000 | 350 | 60000 |  | 85.41% | 80.91% |  |  | WOx/CeO2 | CeO2 | 58.64 | 141.86496 | 5.6316172 | 11.17256 | 20.429504 | 0.6566504 | 1.1432 | 4.08 | 183 | 202.32 | 112.128 | 1176.75 | 7.2712 | 17.768 | 0.1896
764 | WOx/CeO2 | 金属氧化物 | CeO2 | 浸渍法 | Ce(NO3)3·6H2O | 2h | 450 | 2h | 450 | 100 | 4 | 0.09 | 1000 | 250 | 60000 |  | 20.06% | 78.22% | Ce(NO3)3·6H2O(10克)和尿素(3克)；W负载量3.2wt.% |  | WOx/CeO2 | CeO2 | 59.12 | 143.17668 | 5.7013801 | 11.33498 | 20.603582 | 0.6616382 | 1.1606 | 4.14 | 181.5 | 201.06 | 110.499 | 1255.2 | 7.6471 | 22.619 | 0.1878
765 | WOx/CeO2 | 金属氧化物 | CeO2 | 浸渍法 | Ce(NO3)3·6H2O | 2h | 450 | 2h | 450 | 100 | 4 | 0.09 | 1000 | 300 | 60000 |  | 66.96% | 78.09% |  |  | WOx/CeO2 | CeO2 | 59.12 | 143.17668 | 5.7013801 | 11.33498 | 20.603582 | 0.6616382 | 1.1606 | 4.14 | 181.5 | 201.06 | 110.499 | 1255.2 | 7.6471 | 22.619 | 0.1878
766 | WOx/CeO2 | 金属氧化物 | CeO2 | 浸渍法 | Ce(NO3)3·6H2O | 2h | 450 | 2h | 450 | 100 | 4 | 0.09 | 1000 | 350 | 60000 |  | 91.25% | 83.22% |  |  | WOx/CeO2 | CeO2 | 59.12 | 143.17668 | 5.7013801 | 11.33498 | 20.603582 | 0.6616382 | 1.1606 | 4.14 | 181.5 | 201.06 | 110.499 | 1255.2 | 7.6471 | 22.619 | 0.1878
767 | WOx/CeO2 | 金属氧化物 | CeO2 | 浸渍法 | Ce(NO3)3·6H2O | 2h | 450 | 2h | 450 | 85 | 4 | 0.085 | 1000 | 250 | 60000 |  | 34.43% | 76.96% | Ce(NO3)3·6H2O(10克)和尿素(3克)；W负载量6.2wt.% |  | WOx/CeO2 | CeO2 | 60.08 | 145.80012 | 5.8409059 | 11.65982 | 20.951738 | 0.6716138 | 1.1954 | 4.26 | 178.5 | 198.54 | 107.241 | 1412.1 | 8.3989 | 32.321 | 0.1842
768 | WOx/CeO2 | 金属氧化物 | CeO2 | 浸渍法 | Ce(NO3)3·6H2O | 2h | 450 | 2h | 450 | 85 | 4 | 0.085 | 1000 | 300 | 60000 |  | 72.87% | 80.34% |  |  | WOx/CeO2 | CeO2 | 60.08 | 145.80012 | 5.8409059 | 11.65982 | 20.951738 | 0.6716138 | 1.1954 | 4.26 | 178.5 | 198.54 | 107.241 | 1412.1 | 8.3989 | 32.321 | 0.1842
769 | WOx/CeO2 | 金属氧化物 | CeO2 | 浸渍法 | Ce(NO3)3·6H2O | 2h | 450 | 2h | 450 | 85 | 4 | 0.085 | 1000 | 350 | 60000 |  | 91.98% | 82.45% |  |  | WOx/CeO2 | CeO2 | 60.08 | 145.80012 | 5.8409059 | 11.65982 | 20.951738 | 0.6716138 | 1.1954 | 4.26 | 178.5 | 198.54 | 107.241 | 1412.1 | 8.3989 | 32.321 | 0.1842
770 | WOx/CeO2 | 金属氧化物 | CeO2 | 浸渍法 | Ce(NO3)3·6H2O | 2h | 450 | 2h | 450 | 72 | 4.3 | 0.078 | 1000 | 250 | 60000 |  | 32.75% | 79.55% | Ce(NO3)3·6H2O(10克)和尿素(3克)；W负载量7.5wt.% |  | WOx/CeO2 | CeO2 | 60.4 | 146.6746 | 5.8874145 | 11.7681 | 21.06779 | 0.674939 | 1.207 | 4.3 | 177.5 | 197.7 | 106.155 | 1464.4 | 8.6495 | 35.555 | 0.183
771 | WOx/CeO2 | 金属氧化物 | CeO2 | 浸渍法 | Ce(NO3)3·6H2O | 2h | 450 | 2h | 450 | 72 | 4.3 | 0.078 | 1000 | 300 | 60000 |  | 60.18% | 80.06% |  |  | WOx/CeO2 | CeO2 | 60.4 | 146.6746 | 5.8874145 | 11.7681 | 21.06779 | 0.674939 | 1.207 | 4.3 | 177.5 | 197.7 | 106.155 | 1464.4 | 8.6495 | 35.555 | 0.183
772 | WOx/CeO2 | 金属氧化物 | CeO2 | 浸渍法 | Ce(NO3)3·6H2O | 2h | 450 | 2h | 450 | 72 | 4.3 | 0.078 | 1000 | 350 | 60000 |  | 82.93% | 82.17% |  |  | WOx/CeO2 | CeO2 | 60.4 | 146.6746 | 5.8874145 | 11.7681 | 21.06779 | 0.674939 | 1.207 | 4.3 | 177.5 | 197.7 | 106.155 | 1464.4 | 8.6495 | 35.555 | 0.183
773 | WOx/CeO2 | 金属氧化物 | CeO2 | 浸渍法 | Ce(NO3)3·6H2O | 2h | 450 | 2h | 450 | 61 | 5.1 | 0.077 | 1000 | 250 | 60000 |  | 23.63% | 79.27% | Ce(NO3)3·6H2O(10克)和尿素(3克)；W负载量12.0wt.% |  | WOx/CeO2 | CeO2 | 61.52 | 149.73528 | 6.0501946 | 12.14708 | 21.473972 | 0.6865772 | 1.2476 | 4.44 | 174 | 194.76 | 102.354 | 1647.45 | 9.5266 | 46.874 | 0.1788
774 | WOx/CeO2 | 金属氧化物 | CeO2 | 浸渍法 | Ce(NO3)3·6H2O | 2h | 450 | 2h | 450 | 61 | 5.1 | 0.077 | 1000 | 300 | 60000 |  | 49.31% | 80.41% |  |  | WOx/CeO2 | CeO2 | 61.52 | 149.73528 | 6.0501946 | 12.14708 | 21.473972 | 0.6865772 | 1.2476 | 4.44 | 174 | 194.76 | 102.354 | 1647.45 | 9.5266 | 46.874 | 0.1788
775 | WOx/CeO2 | 金属氧化物 | CeO2 | 浸渍法 | Ce(NO3)3·6H2O | 2h | 450 | 2h | 450 | 61 | 5.1 | 0.077 | 1000 | 350 | 60000 |  | 65.94% | 81.61% |  |  | WOx/CeO2 | CeO2 | 61.52 | 149.73528 | 6.0501946 | 12.14708 | 21.473972 | 0.6865772 | 1.2476 | 4.44 | 174 | 194.76 | 102.354 | 1647.45 | 9.5266 | 46.874 | 0.1788
776 | Ce-Sr-Ti | 金属氧化物 | None | 水热法 | Ce(NO3)3 |  |  | 6h | 650 | 71.2 | 13.2 | 0.23 | 1000 | 150 |  | 30000 | 13.57% | 20.88 | Ce/Sr = 0.1 : 0.9，Sr/Ti = 1 : 1; molar ratio | 1区 | Ce-Sr-Ti | None | 31.68 | 72.08585 | 6.21812 | 12.22207 | 34.2882068 | 0.09869 | 1.2375 | 3.06 | 170.9 | 179.09 | 94.513 | 1471.18 | 3.76482 | 27.421 | 0.40115
777 | Ce-Sr-Ti | 金属氧化物 | None | 水热法 | Ce(NO3)3 |  |  | 6h | 650 | 71.2 | 13.2 | 0.23 | 1000 | 200 |  | 30000 | 28.72% | 24.22 |  |  | Ce-Sr-Ti | None | 31.68 | 72.08585 | 6.21812 | 12.22207 | 34.2882068 | 0.09869 | 1.2375 | 3.06 | 170.9 | 179.09 | 94.513 | 1471.18 | 3.76482 | 27.421 | 0.40115
778 | Ce-Sr-Ti | 金属氧化物 | None | 水热法 | Ce(NO3)3 |  |  | 6h | 650 | 71.2 | 13.2 | 0.23 | 1000 | 250 |  | 30000 | 55.78% | 36.22 |  |  | Ce-Sr-Ti | None | 31.68 | 72.08585 | 6.21812 | 12.22207 | 34.2882068 | 0.09869 | 1.2375 | 3.06 | 170.9 | 179.09 | 94.513 | 1471.18 | 3.76482 | 27.421 | 0.40115
779 | Ce-Sr-Ti | 金属氧化物 | None | 水热法 | Ce(NO3)3 |  |  | 6h | 650 | 73.6 | 14.2 | 0.26 | 1000 | 150 |  | 30000 | 24.19% | 39.03 | Ce/Sr = 0.2 : 0.8，Sr/Ti = 1 : 1; molar ratio |  | Ce-Sr-Ti | None | 33.36 | 76.4282 | 6.174746478 | 12.14126166 | 33.3887936 | 0.13388 | 1.23 | 3.12 | 171.8 | 180.68 | 95.776 | 1445.71 | 3.95664 | 26.392 | 0.3878
780 | Ce-Sr-Ti | 金属氧化物 | None | 水热法 | Ce(NO3)3 |  |  | 6h | 650 | 73.6 | 14.2 | 0.26 | 1000 | 200 |  | 30000 | 60.52% | 53.61 |  |  | Ce-Sr-Ti | None | 33.36 | 76.4282 | 6.174746478 | 12.14126166 | 33.3887936 | 0.13388 | 1.23 | 3.12 | 171.8 | 180.68 | 95.776 | 1445.71 | 3.95664 | 26.392 | 0.3878
781 | Ce-Sr-Ti | 金属氧化物 | None | 水热法 | Ce(NO3)3 |  |  | 6h | 650 | 73.6 | 14.2 | 0.26 | 1000 | 250 |  | 30000 | 76.02 | 70.31 |  |  | Ce-Sr-Ti | None | 33.36 | 76.4282 | 6.174746478 | 12.14126166 | 33.3887936 | 0.13388 | 1.23 | 3.12 | 171.8 | 180.68 | 95.776 | 1445.71 | 3.95664 | 26.392 | 0.3878
782 | Ce-Sr-Ti | 金属氧化物 | None | 水热法 | Ce(NO3)3 |  |  | 6h | 650 | 84.6 | 13.9 | 0.29 | 1000 | 150 |  | 30000 | 33.45 | 48.6 | Ce/Sr = 0.3 : 0.7，Sr/Ti = 1 : 1; molar ratio |  | Ce-Sr-Ti | None | 35.04 | 80.77055 | 6.131373 | 12.06045 | 32.4893804 | 0.16907 | 1.2225 | 3.18 | 172.7 | 182.27 | 97.039 | 1420.24 | 4.14846 | 25.363 | 0.37445
783 | Ce-Sr-Ti | 金属氧化物 | None | 水热法 | Ce(NO3)3 |  |  | 6h | 650 | 84.6 | 13.9 | 0.29 | 1000 | 200 |  | 30000 | 66.55 | 59 |  |  | Ce-Sr-Ti | None | 35.04 | 80.77055 | 6.131373 | 12.06045 | 32.4893804 | 0.16907 | 1.2225 | 3.18 | 172.7 | 182.27 | 97.039 | 1420.24 | 4.14846 | 25.363 | 0.37445
784 | Ce-Sr-Ti | 金属氧化物 | None | 水热法 | Ce(NO3)3 |  |  | 6h | 650 | 84.6 | 13.9 | 0.29 | 1000 | 250 |  | 30000 | 87.44 | 81.85 |  |  | Ce-Sr-Ti | None | 35.04 | 80.77055 | 6.131373 | 12.06045 | 32.4893804 | 0.16907 | 1.2225 | 3.18 | 172.7 | 182.27 | 97.039 | 1420.24 | 4.14846 | 25.363 | 0.37445
785 | Ce-Sr-Ti | 金属氧化物 | None | 水热法 | Ce(NO3)3 |  |  | 6h | 650 | 115.2 | 12.3 | 0.35 | 1000 | 150 |  | 30000 | 63.39 | 84.05 | Ce/Sr = 0.4 : 0.6，Sr/Ti = 1 : 1; molar ratio |  | Ce-Sr-Ti | None | 37 | 85.836625 | 6.08077 | 11.96617 | 31.440065 | 0.210125 | 1.21375 | 3.25 | 173.75 | 184.125 | 98.5125 | 1390.525 | 4.37225 | 24.1625 | 0.358875
786 | Ce-Sr-Ti | 金属氧化物 | None | 水热法 | Ce(NO3)3 |  |  | 6h | 650 | 115.2 | 12.3 | 0.35 | 1000 | 200 |  | 30000 | 80.04 | 90.58 |  |  | Ce-Sr-Ti | None | 37 | 85.836625 | 6.08077 | 11.96617 | 31.440065 | 0.210125 | 1.21375 | 3.25 | 173.75 | 184.125 | 98.5125 | 1390.525 | 4.37225 | 24.1625 | 0.358875
787 | Ce-Sr-Ti | 金属氧化物 | None | 水热法 | Ce(NO3)3 |  |  | 6h | 650 | 115.2 | 12.3 | 0.35 | 1000 | 250 |  | 30000 | 96.84 | 97.72 |  |  | Ce-Sr-Ti | None | 37 | 85.836625 | 6.08077 | 11.96617 | 31.440065 | 0.210125 | 1.21375 | 3.25 | 173.75 | 184.125 | 98.5125 | 1390.525 | 4.37225 | 24.1625 | 0.358875
788 | Ce-Sr-Ti | 金属氧化物 | None | 水热法 | Ce(NO3)3 |  |  | 6h | 650 | 72.6 | 16.7 | 0.3 | 1000 | 150 |  | 30000 | 21.9 | 42.67 | Ce/Sr = 0.5 : 0.5，Sr/Ti = 1 : 1; molar ratio |  | Ce-Sr-Ti | None | 39.52 | 92.35015 | 6.01571 | 11.84495 | 30.0909452 | 0.26291 | 1.2025 | 3.34 | 175.1 | 186.51 | 100.407 | 1352.32 | 4.65998 | 22.619 | 0.33885
789 | Ce-Sr-Ti | 金属氧化物 | None | 水热法 | Ce(NO3)3 |  |  | 6h | 650 | 72.6 | 16.7 | 0.3 | 1000 | 200 |  | 30000 | 60.8 | 70.84 |  |  | Ce-Sr-Ti | None | 39.52 | 92.35015 | 6.01571 | 11.84495 | 30.0909452 | 0.26291 | 1.2025 | 3.34 | 175.1 | 186.51 | 100.407 | 1352.32 | 4.65998 | 22.619 | 0.33885
790 | Ce-Sr-Ti | 金属氧化物 | None | 水热法 | Ce(NO3)3 |  |  | 6h | 650 | 72.6 | 16.7 | 0.3 | 1000 | 250 |  | 30000 | 84.92 | 90.05 |  |  | Ce-Sr-Ti | None | 39.52 | 92.35015 | 6.01571 | 11.84495 | 30.0909452 | 0.26291 | 1.2025 | 3.34 | 175.1 | 186.51 | 100.407 | 1352.32 | 4.65998 | 22.619 | 0.33885
791 | Ru/CeO2 | 金属氧化物 | CeO2 | 浸渍法 | Ce(NO3)3·6H2O | 4h | 500 | 5h | 400 | 109.9 | 17.81 | 0.5 | 500 | 220 |  | 36000 | 53.53 |  | Ru含量为1.0 wt%，0.5 g氧化铈 | 1区 | Ru/CeO2 | CeO2 | 57.72 | 139.33508 | 5.575038 | 11.07208 | 20.362852 | 0.658 | 1.1416 | 4.08 | 183.9 | 202.84 | 113.374 | 1102.83 | 6.8766 | 13.414 | 0.19292
792 | Ru/CeO2 | 金属氧化物 | CeO2 | 浸渍法 | Ce(NO3)3·6H2O | 4h | 500 | 5h | 400 | 109.9 | 17.81 | 0.5 | 500 | 240 |  | 36000 | 72.46 |  |  |  | Ru/CeO2 | CeO2 | 57.72 | 139.33508 | 5.575038 | 11.07208 | 20.362852 | 0.658 | 1.1416 | 4.08 | 183.9 | 202.84 | 113.374 | 1102.83 | 6.8766 | 13.414 | 0.19292
793 | Ru/CeO2 | 金属氧化物 | CeO2 | 浸渍法 | Ce(NO3)3·6H2O | 4h | 500 | 5h | 400 | 109.9 | 17.81 | 0.5 | 500 | 260 |  | 36000 | 89.61 |  |  |  | Ru/CeO2 | CeO2 | 57.72 | 139.33508 | 5.575038 | 11.07208 | 20.362852 | 0.658 | 1.1416 | 4.08 | 183.9 | 202.84 | 113.374 | 1102.83 | 6.8766 | 13.414 | 0.19292
794 | Ru/CeO2 | 金属氧化物 | CeO2 | 浸渍法 | Ce(NO3)3·6H2O | 4h | 500 | 5h | 500 | 115.6 | 17.59 | 0.519 | 500 | 220 |  | 36000 | 64.66 |  | Ru含量为1.0 wt%，0.5 g氧化铈 |  | Ru/CeO2 | CeO2 | 57.72 | 139.33508 | 5.575038 | 11.07208 | 20.362852 | 0.658 | 1.1416 | 4.08 | 183.9 | 202.84 | 113.374 | 1102.83 | 6.8766 | 13.414 | 0.19292
795 | Ru/CeO2 | 金属氧化物 | CeO2 | 浸渍法 | Ce(NO3)3·6H2O | 4h | 500 | 5h | 500 | 115.6 | 17.59 | 0.519 | 500 | 240 |  | 36000 | 88.58 |  |  |  | Ru/CeO2 | CeO2 | 57.72 | 139.33508 | 5.575038 | 11.07208 | 20.362852 | 0.658 | 1.1416 | 4.08 | 183.9 | 202.84 | 113.374 | 1102.83 | 6.8766 | 13.414 | 0.19292
796 | Ru/CeO2 | 金属氧化物 | CeO2 | 浸渍法 | Ce(NO3)3·6H2O | 4h | 500 | 5h | 500 | 115.6 | 17.59 | 0.519 | 500 | 260 |  | 36000 | 98.74 |  |  |  | Ru/CeO2 | CeO2 | 57.72 | 139.33508 | 5.575038 | 11.07208 | 20.362852 | 0.658 | 1.1416 | 4.08 | 183.9 | 202.84 | 113.374 | 1102.83 | 6.8766 | 13.414 | 0.19292
797 | Ru/CeO2 | 金属氧化物 | CeO2 | 浸渍法 | Ce(NO3)3·6H2O | 4h | 500 | 5h | 600 | 111.7 | 19.05 | 0.586 | 500 | 220 |  | 36000 | 61.02 |  | Ru含量为1.0 wt%，0.5 g氧化铈 |  | Ru/CeO2 | CeO2 | 57.72 | 139.33508 | 5.575038 | 11.07208 | 20.362852 | 0.658 | 1.1416 | 4.08 | 183.9 | 202.84 | 113.374 | 1102.83 | 6.8766 | 13.414 | 0.19292
798 | Ru/CeO2 | 金属氧化物 | CeO2 | 浸渍法 | Ce(NO3)3·6H2O | 4h | 500 | 5h | 600 | 111.7 | 19.05 | 0.586 | 500 | 240 |  | 36000 | 83.52 |  |  |  | Ru/CeO2 | CeO2 | 57.72 | 139.33508 | 5.575038 | 11.07208 | 20.362852 | 0.658 | 1.1416 | 4.08 | 183.9 | 202.84 | 113.374 | 1102.83 | 6.8766 | 13.414 | 0.19292
799 | Ru/CeO2 | 金属氧化物 | CeO2 | 浸渍法 | Ce(NO3)3·6H2O | 4h | 500 | 5h | 600 | 111.7 | 19.05 | 0.586 | 500 | 260 |  | 36000 | 97.25 |  |  |  | Ru/CeO2 | CeO2 | 57.72 | 139.33508 | 5.575038 | 11.07208 | 20.362852 | 0.658 | 1.1416 | 4.08 | 183.9 | 202.84 | 113.374 | 1102.83 | 6.8766 | 13.414 | 0.19292
800 | Co-Ce | 金属氧化物 | None | 共沉淀法 | Ce(NO3)3·6H2O |  |  | 3h | 450 | 27.35 | 28.22 | None | 500 | 240 |  | 20000 | 41.03 | 87.13% | Co：Ce的摩尔比为10：1 | 1区 | Co-Ce | None | 29.79 | 66.23964654 | 7.6701931 | 16.532844 | 32.302766 | 0.6611533786 | 1.8116 | 8.55 | 139.5 | 143.94 | 69.437 | 1705.51 | 8.6719 | 92.017 | 0.40039
801 | Co-Ce | 金属氧化物 | None | 共沉淀法 | Ce(NO3)3·6H2O |  |  | 3h | 450 | 27.35 | 28.22 | None | 500 | 270 |  | 20000 | 65.85 | 76.36 |  |  | Co-Ce | None | 29.79 | 66.23964654 | 7.6701931 | 16.532844 | 32.302766 | 0.6611533786 | 1.8116 | 8.55 | 139.5 | 143.94 | 69.437 | 1705.51 | 8.6719 | 92.017 | 0.40039
802 | Co-Ce | 金属氧化物 | None | 共沉淀法 | Ce(NO3)3·6H2O |  |  | 3h | 450 | 27.35 | 28.22 | None | 500 | 300 |  | 20000 | 87.59 | 74.08 |  |  | Co-Ce | None | 29.79 | 66.23964654 | 7.6701931 | 16.532844 | 32.302766 | 0.6611533786 | 1.8116 | 8.55 | 139.5 | 143.94 | 69.437 | 1705.51 | 8.6719 | 92.017 | 0.40039
803 | Co-Ce | 金属氧化物 | None | 共沉淀法 | Ce(NO3)3·6H2O |  |  | 3h | 450 | 39.81 | 18.4 | None | 500 | 240 |  | 20000 | 64.82 | 60.64 | Co：Ce的摩尔比为10：1 |  | Co-Ce | None | 29.79 | 66.23964654 | 7.6701931 | 16.532844 | 32.302766 | 0.6611533786 | 1.8116 | 8.55 | 139.5 | 143.94 | 69.437 | 1705.51 | 8.6719 | 92.017 | 0.40039
804 | Co-Ce | 金属氧化物 | None | 共沉淀法 | Ce(NO3)3·6H2O |  |  | 3h | 450 | 39.81 | 18.4 | None | 500 | 270 |  | 20000 | 83.87 | 67.94 |  |  | Co-Ce | None | 29.79 | 66.23964654 | 7.6701931 | 16.532844 | 32.302766 | 0.6611533786 | 1.8116 | 8.55 | 139.5 | 143.94 | 69.437 | 1705.51 | 8.6719 | 92.017 | 0.40039
805 | Co-Ce | 金属氧化物 | None | 共沉淀法 | Ce(NO3)3·6H2O |  |  | 3h | 450 | 39.81 | 18.4 | None | 500 | 300 |  | 20000 | 93.52 | 79.83 |  |  | Co-Ce | None | 29.79 | 66.23964654 | 7.6701931 | 16.532844 | 32.302766 | 0.6611533786 | 1.8116 | 8.55 | 139.5 | 143.94 | 69.437 | 1705.51 | 8.6719 | 92.017 | 0.40039
806 | W/CeO2 | 金属氧化物 | CeO2 | 水热法 | Ce(CH3COO)3 |  |  | 3h | 550 | 56 | 12.5 | 0.175 | 500 | 200 |  | 15000 | 33.95 |  | 3 g of Ce(CH3COO)3；0.25 g of HSiW |  | W/CeO2 | CeO2 | 59.76 | 144.92564 | 5.7943973 | 11.55154 | 20.835686 | 0.6682886 | 1.1838 | 4.22 | 179.5 | 199.38 | 108.327 | 1359.8 | 8.1483 | 29.087 | 0.1854
807 | W/CeO2 | 金属氧化物 | CeO2 | 水热法 | Ce(CH3COO)3 |  |  | 3h | 550 | 56 | 12.5 | 0.175 | 500 | 250 |  | 15000 | 60.16 |  |  |  | W/CeO2 | CeO2 | 59.76 | 144.92564 | 5.7943973 | 11.55154 | 20.835686 | 0.6682886 | 1.1838 | 4.22 | 179.5 | 199.38 | 108.327 | 1359.8 | 8.1483 | 29.087 | 0.1854
808 | W/CeO2 | 金属氧化物 | CeO2 | 水热法 | Ce(CH3COO)3 |  |  | 3h | 550 | 56 | 12.5 | 0.175 | 500 | 300 |  | 15000 | 99.26 |  |  |  | W/CeO2 | CeO2 | 59.76 | 144.92564 | 5.7943973 | 11.55154 | 20.835686 | 0.6682886 | 1.1838 | 4.22 | 179.5 | 199.38 | 108.327 | 1359.8 | 8.1483 | 29.087 | 0.1854
809 | W/CeO2 | 金属氧化物 | CeO2 | 水热法 | Ce2(SO4)3·8H2O |  |  | 3h | 550 | 47 | 13.5 | 0.158 | 500 | 200 |  | 15000 | 31.57 |  | 3 g of Ce2(SO4)3·8H2O；0.25 g of HSiW |  | W/CeO2 | CeO2 | 59.6 | 144.4884 | 5.771143 | 11.4974 | 20.77766 | 0.666626 | 1.178 | 4.2 | 180 | 199.8 | 108.87 | 1333.65 | 8.023 | 27.47 | 0.186
810 | W/CeO2 | 金属氧化物 | CeO2 | 水热法 | Ce2(SO4)3·8H2O |  |  | 3h | 550 | 47 | 13.5 | 0.158 | 500 | 250 |  | 15000 | 55.4 |  |  |  | W/CeO2 | CeO2 | 59.6 | 144.4884 | 5.771143 | 11.4974 | 20.77766 | 0.666626 | 1.178 | 4.2 | 180 | 199.8 | 108.87 | 1333.65 | 8.023 | 27.47 | 0.186
811 | W/CeO2 | 金属氧化物 | CeO2 | 水热法 | Ce2(SO4)3·8H2O |  |  | 3h | 550 | 47 | 13.5 | 0.158 | 500 | 300 |  | 15000 | 95.16 |  |  |  | W/CeO2 | CeO2 | 59.6 | 144.4884 | 5.771143 | 11.4974 | 20.77766 | 0.666626 | 1.178 | 4.2 | 180 | 199.8 | 108.87 | 1333.65 | 8.023 | 27.47 | 0.186
812 | W/CeO2 | 金属氧化物 | CeO2 | 水热法 | Ce(NO3)3·6H2O |  |  | 3h | 550 | 32 | 11 | 0.089 | 500 | 200 |  | 15000 | 14 |  | 3 g of Ce(NO3)3·6H2O；0.25 g of HSiW |  | W/CeO2 | CeO2 | 59.92 | 145.36288 | 5.8176516 | 11.60568 | 20.893712 | 0.6699512 | 1.1896 | 4.24 | 179 | 198.96 | 107.784 | 1385.95 | 8.2736 | 30.704 | 0.1848
813 | W/CeO2 | 金属氧化物 | CeO2 | 水热法 | Ce(NO3)3·6H2O |  |  | 3h | 550 | 32 | 11 | 0.089 | 500 | 250 |  | 15000 | 33.28 |  |  |  | W/CeO2 | CeO2 | 59.92 | 145.36288 | 5.8176516 | 11.60568 | 20.893712 | 0.6699512 | 1.1896 | 4.24 | 179 | 198.96 | 107.784 | 1385.95 | 8.2736 | 30.704 | 0.1848
814 | W/CeO2 | 金属氧化物 | CeO2 | 水热法 | Ce(NO3)3·6H2O |  |  | 3h | 550 | 32 | 11 | 0.089 | 500 | 300 |  | 15000 | 69.69 |  |  |  | W/CeO2 | CeO2 | 59.92 | 145.36288 | 5.8176516 | 11.60568 | 20.893712 | 0.6699512 | 1.1896 | 4.24 | 179 | 198.96 | 107.784 | 1385.95 | 8.2736 | 30.704 | 0.1848
815 | W/CeO2 | 金属氧化物 | CeO2 | 水热法 | CeCl3 |  |  | 3h | 550 | 71 | 7.6 | 0.135 | 500 | 200 |  | 15000 | 94.19 |  | 3 g of CeCl3；0.25 g of HSiW |  | W/CeO2 | CeO2 | 59.12 | 143.17668 | 5.7013801 | 11.33498 | 20.603582 | 0.6616382 | 1.1606 | 4.14 | 181.5 | 201.06 | 110.499 | 1255.2 | 7.6471 | 22.619 | 0.1878
816 | W/CeO2 | 金属氧化物 | CeO2 | 水热法 | CeCl3 |  |  | 3h | 550 | 71 | 7.6 | 0.135 | 500 | 250 |  | 15000 | 79.23 |  |  |  | W/CeO2 | CeO2 | 59.12 | 143.17668 | 5.7013801 | 11.33498 | 20.603582 | 0.6616382 | 1.1606 | 4.14 | 181.5 | 201.06 | 110.499 | 1255.2 | 7.6471 | 22.619 | 0.1878
817 | W/CeO2 | 金属氧化物 | CeO2 | 水热法 | CeCl3 |  |  | 3h | 550 | 71 | 7.6 | 0.135 | 500 | 300 |  | 15000 | 65.82 |  |  |  | W/CeO2 | CeO2 | 59.12 | 143.17668 | 5.7013801 | 11.33498 | 20.603582 | 0.6616382 | 1.1606 | 4.14 | 181.5 | 201.06 | 110.499 | 1255.2 | 7.6471 | 22.619 | 0.1878
818 | Mn-Ce | 金属氧化物 | CrOOH | 浸渍法 | Ce(NO3)3·6H2O |  |  | 3h | 250 | 400 | 26.1 | 3 | None | 319 | 46000 |  | 50 |  | Ce：5.0wt %；Mn：10.0wt %；载体CrOOH |  | Mn-Ce | CrOOH | 25.17 | 55.0809886 | 6.8298019 | 16.1934486 | 31.042502 | 0.56562 | 1.6273 | 6.09 | 141.35 | 142.6 | 61.809 | 2047.76 | 7.1611 | 78.507 | 0.44579
819 | Mn-Ce | 金属氧化物 | CrOOH | 浸渍法 | Ce(NO3)3·6H2O |  |  | 3h | 250 | 400 | 26.1 | 3 | None | 353 | 46000 |  | 90 |  |  |  | Mn-Ce | CrOOH | 25.17 | 55.0809886 | 6.8298019 | 16.1934486 | 31.042502 | 0.56562 | 1.6273 | 6.09 | 141.35 | 142.6 | 61.809 | 2047.76 | 7.1611 | 78.507 | 0.44579
820 | Mn-Ce | 金属氧化物 | None | 共沉淀法 | Ce(NO3)3·6H2O |  |  | 6h | 550 | 91.91 | 15.92 | 0.37 | 50 | 150 |  | 60000 | 17.74 |  | Mn与Ce的摩尔比为4∶6 | 1区 | Mn-Ce | None | 44.8 | 106.0448176 | 6.2967752 | 12.829596 | 25.58564 | 0.39 | 1.292 | 5.2 | 167 | 182.4 | 89.78 | 1250.95 | 6.982 | 9.9 | 0.3068
821 | Mn-Ce | 金属氧化物 | None | 共沉淀法 | Ce(NO3)3·6H2O |  |  | 6h | 550 | 91.91 | 15.92 | 0.37 | 50 | 200 |  | 60000 | 57.61 |  |  |  | Mn-Ce | None | 44.8 | 106.0448176 | 6.2967752 | 12.829596 | 25.58564 | 0.39 | 1.292 | 5.2 | 167 | 182.4 | 89.78 | 1250.95 | 6.982 | 9.9 | 0.3068
822 | Mn-Ce | 金属氧化物 | None | 共沉淀法 | Ce(NO3)3·6H2O |  |  | 6h | 550 | 91.91 | 15.92 | 0.37 | 50 | 250 |  | 60000 | 91.94 |  |  |  | Mn-Ce | None | 44.8 | 106.0448176 | 6.2967752 | 12.829596 | 25.58564 | 0.39 | 1.292 | 5.2 | 167 | 182.4 | 89.78 | 1250.95 | 6.982 | 9.9 | 0.3068
823 | Ru/CeO2 | 金属氧化物 | CeO2 | 溶剂热法 | Ce(NO3)3·6H2O | 4h | 400 | 2h | 350 | None | None | None | 500 | 150 |  | 15000 | 30.23 |  | 负载Ru的质量分数为5% |  | Ru/CeO2 | CeO2 | 56.88 | 136.99232 | 5.684352 | 11.42032 | 20.859208 | 0.682 | 1.2064 | 4.32 | 180.6 | 199.36 | 110.596 | 1194.87 | 7.1964 | 19.756 | 0.19568
824 | Ru/CeO2 | 金属氧化物 | CeO2 | 溶剂热法 | Ce(NO3)3·6H2O | 4h | 400 | 2h | 350 | None | None | None | 500 | 200 |  | 15000 | 68.5 |  |  |  | Ru/CeO2 | CeO2 | 56.88 | 136.99232 | 5.684352 | 11.42032 | 20.859208 | 0.682 | 1.2064 | 4.32 | 180.6 | 199.36 | 110.596 | 1194.87 | 7.1964 | 19.756 | 0.19568
825 | Ru/CeO2 | 金属氧化物 | CeO2 | 溶剂热法 | Ce(NO3)3·6H2O | 4h | 400 | 2h | 350 | None | None | None | 500 | 250 |  | 15000 | 99.2 |  |  |  | Ru/CeO2 | CeO2 | 56.88 | 136.99232 | 5.684352 | 11.42032 | 20.859208 | 0.682 | 1.2064 | 4.32 | 180.6 | 199.36 | 110.596 | 1194.87 | 7.1964 | 19.756 | 0.19568
826 | Ru/CeO2 | 金属氧化物 | CeO2 | 溶剂热法 | Ce(NO3)3·6H2O | 4h | 400 | 2h | 350 | None | None | None | 500 | 150 |  | 15000 | 23.95 |  | 负载Ru的质量分数为4% |  | Ru/CeO2 | CeO2 | 57.02 | 137.38278 | 5.666133 | 11.36228 | 20.776482 | 0.678 | 1.1956 | 4.28 | 181.15 | 199.94 | 111.059 | 1179.53 | 7.1431 | 18.699 | 0.19522
827 | Ru/CeO2 | 金属氧化物 | CeO2 | 溶剂热法 | Ce(NO3)3·6H2O | 4h | 400 | 2h | 350 | None | None | None | 500 | 200 |  | 15000 | 64.76 |  |  |  | Ru/CeO2 | CeO2 | 57.02 | 137.38278 | 5.666133 | 11.36228 | 20.776482 | 0.678 | 1.1956 | 4.28 | 181.15 | 199.94 | 111.059 | 1179.53 | 7.1431 | 18.699 | 0.19522
828 | Ru/CeO2 | 金属氧化物 | CeO2 | 溶剂热法 | Ce(NO3)3·6H2O | 4h | 400 | 2h | 350 | None | None | None | 500 | 250 |  | 15000 | 99.92 |  |  |  | Ru/CeO2 | CeO2 | 57.02 | 137.38278 | 5.666133 | 11.36228 | 20.776482 | 0.678 | 1.1956 | 4.28 | 181.15 | 199.94 | 111.059 | 1179.53 | 7.1431 | 18.699 | 0.19522
829 | Ru/CeO2 | 金属氧化物 | CeO2 | 溶剂热法 | Ce(NO3)3·6H2O | 4h | 400 | 2h | 350 | None | None | None | 500 | 150 |  | 15000 | 22.99 |  | 负载Ru的质量分数为2% |  | Ru/CeO2 | CeO2 | 57.58 | 138.94462 | 5.593257 | 11.13012 | 20.445578 | 0.662 | 1.1524 | 4.12 | 183.35 | 202.26 | 112.911 | 1118.17 | 6.9299 | 14.471 | 0.19338
830 | Ru/CeO2 | 金属氧化物 | CeO2 | 溶剂热法 | Ce(NO3)3·6H2O | 4h | 400 | 2h | 350 | None | None | None | 500 | 200 |  | 15000 | 63.96 |  |  |  | Ru/CeO2 | CeO2 | 57.58 | 138.94462 | 5.593257 | 11.13012 | 20.445578 | 0.662 | 1.1524 | 4.12 | 183.35 | 202.26 | 112.911 | 1118.17 | 6.9299 | 14.471 | 0.19338
831 | Ru/CeO2 | 金属氧化物 | CeO2 | 溶剂热法 | Ce(NO3)3·6H2O | 4h | 400 | 2h | 350 | None | None | None | 500 | 250 |  | 15000 | 98.25 |  |  |  | Ru/CeO2 | CeO2 | 57.58 | 138.94462 | 5.593257 | 11.13012 | 20.445578 | 0.662 | 1.1524 | 4.12 | 183.35 | 202.26 | 112.911 | 1118.17 | 6.9299 | 14.471 | 0.19338
832 | Ru/CeO2 | 金属氧化物 | CeO2 | 溶剂热法 | Ce(NO3)3·6H2O | 4h | 400 | 2h | 350 | None | None | None | 500 | 150 |  | 15000 | 12.41 |  | 负载Ru的质量分数为1% |  | Ru/CeO2 | CeO2 | 57.72 | 139.33508 | 5.575038 | 11.07208 | 20.362852 | 0.658 | 1.1416 | 4.08 | 183.9 | 202.84 | 113.374 | 1102.83 | 6.8766 | 13.414 | 0.19292
833 | Ru/CeO2 | 金属氧化物 | CeO2 | 溶剂热法 | Ce(NO3)3·6H2O | 4h | 400 | 2h | 350 | None | None | None | 500 | 200 |  | 15000 | 33.97 |  |  |  | Ru/CeO2 | CeO2 | 57.72 | 139.33508 | 5.575038 | 11.07208 | 20.362852 | 0.658 | 1.1416 | 4.08 | 183.9 | 202.84 | 113.374 | 1102.83 | 6.8766 | 13.414 | 0.19292
834 | Ru/CeO2 | 金属氧化物 | CeO2 | 溶剂热法 | Ce(NO3)3·6H2O | 4h | 400 | 2h | 350 | None | None | None | 500 | 250 |  | 15000 | 89.9 |  |  |  | Ru/CeO2 | CeO2 | 57.72 | 139.33508 | 5.575038 | 11.07208 | 20.362852 | 0.658 | 1.1416 | 4.08 | 183.9 | 202.84 | 113.374 | 1102.83 | 6.8766 | 13.414 | 0.19292
835 | Ru/CeO2 | 金属氧化物 | CeO2 | 溶剂热法 | Ce(NO3)3·6H2O | 4h | 400 | 2h | 350 | None | None | None | 500 | 150 |  | 15000 | 23.79 |  | 负载Ru的质量分数为0.5% |  | Ru/CeO2 | CeO2 | 57.86 | 139.72554 | 5.556819 | 11.01404 | 20.280126 | 0.654 | 1.1308 | 4.04 | 184.45 | 203.42 | 113.837 | 1087.49 | 6.8233 | 12.357 | 0.19246
836 | Ru/CeO2 | 金属氧化物 | CeO2 | 溶剂热法 | Ce(NO3)3·6H2O | 4h | 400 | 2h | 350 | None | None | None | 500 | 200 |  | 15000 | 40.73 |  |  |  | Ru/CeO2 | CeO2 | 57.86 | 139.72554 | 5.556819 | 11.01404 | 20.280126 | 0.654 | 1.1308 | 4.04 | 184.45 | 203.42 | 113.837 | 1087.49 | 6.8233 | 12.357 | 0.19246
837 | Ru/CeO2 | 金属氧化物 | CeO2 | 溶剂热法 | Ce(NO3)3·6H2O | 4h | 400 | 2h | 350 | None | None | None | 500 | 250 |  | 15000 | 53.46 |  |  |  | Ru/CeO2 | CeO2 | 57.86 | 139.72554 | 5.556819 | 11.01404 | 20.280126 | 0.654 | 1.1308 | 4.04 | 184.45 | 203.42 | 113.837 | 1087.49 | 6.8233 | 12.357 | 0.19246
838 | Ru/CeO2 | 金属氧化物 | CeO2 | 溶剂热法 | Ce(NO3)3·6H2O | 4h | 400 | 2h | 350 | None | None | None | 500 | 150 |  | 15000 | 25.78 |  | 负载Ru的质量分数为0.2% |  | Ru/CeO2 | CeO2 | 57.86 | 139.72554 | 5.556819 | 11.01404 | 20.280126 | 0.654 | 1.1308 | 4.04 | 184.45 | 203.42 | 113.837 | 1087.49 | 6.8233 | 12.357 | 0.19246
839 | Ru/CeO2 | 金属氧化物 | CeO2 | 溶剂热法 | Ce(NO3)3·6H2O | 4h | 400 | 2h | 350 | None | None | None | 500 | 200 |  | 15000 | 42.8 |  |  |  | Ru/CeO2 | CeO2 | 57.86 | 139.72554 | 5.556819 | 11.01404 | 20.280126 | 0.654 | 1.1308 | 4.04 | 184.45 | 203.42 | 113.837 | 1087.49 | 6.8233 | 12.357 | 0.19246
840 | Ru/CeO2 | 金属氧化物 | CeO2 | 溶剂热法 | Ce(NO3)3·6H2O | 4h | 400 | 2h | 350 | None | None | None | 500 | 250 |  | 15000 | 43.04 |  |  |  | Ru/CeO2 | CeO2 | 57.86 | 139.72554 | 5.556819 | 11.01404 | 20.280126 | 0.654 | 1.1308 | 4.04 | 184.45 | 203.42 | 113.837 | 1087.49 | 6.8233 | 12.357 | 0.19246
841 | Cu-Mn-Ce | 金属氧化物 | cordierite | 溶胶-凝胶法 | Ce(NO3)3·6H2O |  |  | 4h | 350 | 19.8 | 14.5 | 0.072 | 500 | 200 | 10000 |  | 23.66 |  | Mn/Cu摩尔比为5∶2；5.05克Ce(NO3)3·6H2O、3.25克Cu(NO3)2·3H2O |  | Cu-Mn-Ce | cordierite | 32.52 | 73.95346508 | 7.12218906 | 15.773244 | 31.70367 | 0.41405 | 1.5445 | 7.32 | 147.85 | 156.66 | 66.18 | 1392.6326 | 7.5758 | 98.936 | 0.39998
842 | Cu-Mn-Ce | 金属氧化物 | cordierite | 溶胶-凝胶法 | Ce(NO3)3·6H2O |  |  | 4h | 350 | 19.8 | 14.5 | 0.072 | 500 | 250 | 10000 |  | 51.82 |  |  |  | Cu-Mn-Ce | cordierite | 32.52 | 73.95346508 | 7.12218906 | 15.773244 | 31.70367 | 0.41405 | 1.5445 | 7.32 | 147.85 | 156.66 | 66.18 | 1392.6326 | 7.5758 | 98.936 | 0.39998
843 | Cu-Mn-Ce | 金属氧化物 | cordierite | 溶胶-凝胶法 | Ce(NO3)3·6H2O |  |  | 4h | 350 | 19.8 | 14.5 | 0.072 | 500 | 300 | 10000 |  | 89.4 |  |  |  | Cu-Mn-Ce | cordierite | 32.52 | 73.95346508 | 7.12218906 | 15.773244 | 31.70367 | 0.41405 | 1.5445 | 7.32 | 147.85 | 156.66 | 66.18 | 1392.6326 | 7.5758 | 98.936 | 0.39998
844 | Cu-Mn-Ce | 金属氧化物 | cordierite | 溶胶-凝胶法 | Ce(NO3)3·6H2O |  |  | 4h | 450 | 35.5 | 17.9 | 0.159 | 500 | 200 | 10000 |  | 27.57 |  | Mn/Cu摩尔比为5∶2；5.05克Ce(NO3)3·6H2O、3.25克Cu(NO3)2·3H2O |  | Cu-Mn-Ce | cordierite | 32.52 | 73.95346508 | 7.12218906 | 15.773244 | 31.70367 | 0.41405 | 1.5445 | 7.32 | 147.85 | 156.66 | 66.18 | 1392.6326 | 7.5758 | 98.936 | 0.39998
845 | Cu-Mn-Ce | 金属氧化物 | cordierite | 溶胶-凝胶法 | Ce(NO3)3·6H2O |  |  | 4h | 450 | 35.5 | 17.9 | 0.159 | 500 | 250 | 10000 |  | 53.27 |  |  |  | Cu-Mn-Ce | cordierite | 32.52 | 73.95346508 | 7.12218906 | 15.773244 | 31.70367 | 0.41405 | 1.5445 | 7.32 | 147.85 | 156.66 | 66.18 | 1392.6326 | 7.5758 | 98.936 | 0.39998
846 | Cu-Mn-Ce | 金属氧化物 | cordierite | 溶胶-凝胶法 | Ce(NO3)3·6H2O |  |  | 4h | 450 | 35.5 | 17.9 | 0.159 | 500 | 300 | 10000 |  | 99.41 |  |  |  | Cu-Mn-Ce | cordierite | 32.52 | 73.95346508 | 7.12218906 | 15.773244 | 31.70367 | 0.41405 | 1.5445 | 7.32 | 147.85 | 156.66 | 66.18 | 1392.6326 | 7.5758 | 98.936 | 0.39998
847 | Cu-Mn-Ce | 金属氧化物 | cordierite | 溶胶-凝胶法 | Ce(NO3)3·6H2O |  |  | 4h | 550 | 16.8 | 14.5 | 0.078 | 500 | 200 | 10000 |  | 34.01 |  | Mn/Cu摩尔比为5∶2；5.05克Ce(NO3)3·6H2O、3.25克Cu(NO3)2·3H2O |  | Cu-Mn-Ce | cordierite | 32.52 | 73.95346508 | 7.12218906 | 15.773244 | 31.70367 | 0.41405 | 1.5445 | 7.32 | 147.85 | 156.66 | 66.18 | 1392.6326 | 7.5758 | 98.936 | 0.39998
848 | Cu-Mn-Ce | 金属氧化物 | cordierite | 溶胶-凝胶法 | Ce(NO3)3·6H2O |  |  | 4h | 550 | 16.8 | 14.5 | 0.078 | 500 | 250 | 10000 |  | 60.9 |  |  |  | Cu-Mn-Ce | cordierite | 32.52 | 73.95346508 | 7.12218906 | 15.773244 | 31.70367 | 0.41405 | 1.5445 | 7.32 | 147.85 | 156.66 | 66.18 | 1392.6326 | 7.5758 | 98.936 | 0.39998
849 | Cu-Mn-Ce | 金属氧化物 | cordierite | 溶胶-凝胶法 | Ce(NO3)3·6H2O |  |  | 4h | 550 | 16.8 | 14.5 | 0.078 | 500 | 300 | 10000 |  | 77.44 |  |  |  | Cu-Mn-Ce | cordierite | 32.52 | 73.95346508 | 7.12218906 | 15.773244 | 31.70367 | 0.41405 | 1.5445 | 7.32 | 147.85 | 156.66 | 66.18 | 1392.6326 | 7.5758 | 98.936 | 0.39998
850 | Cu-Mn-Ce | 金属氧化物 | cordierite | 溶胶-凝胶法 | Ce(NO3)3·6H2O |  |  | 3h | 450 | 23.5 | 17.2 | 0.101 | 500 | 200 | 10000 |  | 39.61 |  | Mn/Cu摩尔比为5∶2；5.05克Ce(NO3)3·6H2O、3.25克Cu(NO3)2·3H2O |  | Cu-Mn-Ce | cordierite | 32.52 | 73.95346508 | 7.12218906 | 15.773244 | 31.70367 | 0.41405 | 1.5445 | 7.32 | 147.85 | 156.66 | 66.18 | 1392.6326 | 7.5758 | 98.936 | 0.39998
851 | Cu-Mn-Ce | 金属氧化物 | cordierite | 溶胶-凝胶法 | Ce(NO3)3·6H2O |  |  | 3h | 450 | 23.5 | 17.2 | 0.101 | 500 | 250 | 10000 |  | 49.45 |  |  |  | Cu-Mn-Ce | cordierite | 32.52 | 73.95346508 | 7.12218906 | 15.773244 | 31.70367 | 0.41405 | 1.5445 | 7.32 | 147.85 | 156.66 | 66.18 | 1392.6326 | 7.5758 | 98.936 | 0.39998
852 | Cu-Mn-Ce | 金属氧化物 | cordierite | 溶胶-凝胶法 | Ce(NO3)3·6H2O |  |  | 3h | 450 | 23.5 | 17.2 | 0.101 | 500 | 300 | 10000 |  | 93.04 |  |  |  | Cu-Mn-Ce | cordierite | 32.52 | 73.95346508 | 7.12218906 | 15.773244 | 31.70367 | 0.41405 | 1.5445 | 7.32 | 147.85 | 156.66 | 66.18 | 1392.6326 | 7.5758 | 98.936 | 0.39998
853 | Cu-Mn-Ce | 金属氧化物 | cordierite | 溶胶-凝胶法 | Ce(NO3)3·6H2O |  |  | 5h | 450 | 21.3 | 15.5 | 0.083 | 500 | 200 | 10000 |  | 29.43 |  | Mn/Cu摩尔比为5∶2；5.05克Ce(NO3)3·6H2O、3.25克Cu(NO3)2·3H2O |  | Cu-Mn-Ce | cordierite | 32.52 | 73.95346508 | 7.12218906 | 15.773244 | 31.70367 | 0.41405 | 1.5445 | 7.32 | 147.85 | 156.66 | 66.18 | 1392.6326 | 7.5758 | 98.936 | 0.39998
854 | Cu-Mn-Ce | 金属氧化物 | cordierite | 溶胶-凝胶法 | Ce(NO3)3·6H2O |  |  | 5h | 450 | 21.3 | 15.5 | 0.083 | 500 | 250 | 10000 |  | 41.39 |  |  |  | Cu-Mn-Ce | cordierite | 32.52 | 73.95346508 | 7.12218906 | 15.773244 | 31.70367 | 0.41405 | 1.5445 | 7.32 | 147.85 | 156.66 | 66.18 | 1392.6326 | 7.5758 | 98.936 | 0.39998
855 | Cu-Mn-Ce | 金属氧化物 | cordierite | 溶胶-凝胶法 | Ce(NO3)3·6H2O |  |  | 5h | 450 | 21.3 | 15.5 | 0.083 | 500 | 300 | 10000 |  | 85.41 |  |  |  | Cu-Mn-Ce | cordierite | 32.52 | 73.95346508 | 7.12218906 | 15.773244 | 31.70367 | 0.41405 | 1.5445 | 7.32 | 147.85 | 156.66 | 66.18 | 1392.6326 | 7.5758 | 98.936 | 0.39998
856 | Ce-Al | 金属氧化物 | None | 溶胶-凝胶法 | Ce(NO3)3·6H2O |  |  | 3h | 500 | 183.86 | 7.34 | 0.34 | 100 | 220 | 40000 |  | 19.4 |  | Cu、Ce和Al的总摩尔量为10 mmol，Al2O3的质量占催化剂总质量的5 wt% 0.3 g样品；CuO/(CuO + CeO2 + Al2O3) (wt%)=0 | 1区 | Ce-Al | None | 56.65 | 136.722 | 5.55201507 | 11.1921765 | 20.44490726 | 0.6434849 | 1.1347 | 3.97 | 183.2 | 201.51 | 112.476 | 1067.98969 | 6.6479 | 18.071 | 0.21315
857 | Ce-Al | 金属氧化物 | None | 溶胶-凝胶法 | Ce(NO3)3·6H2O |  |  | 3h | 500 | 183.86 | 7.34 | 0.34 | 100 | 250 | 40000 |  | 21.9 |  |  |  | Ce-Al | None | 56.65 | 136.722 | 5.55201507 | 11.1921765 | 20.44490726 | 0.6434849 | 1.1347 | 3.97 | 183.2 | 201.51 | 112.476 | 1067.98969 | 6.6479 | 18.071 | 0.21315
858 | Ce-Al | 金属氧化物 | None | 溶胶-凝胶法 | Ce(NO3)3·6H2O |  |  | 3h | 500 | 183.86 | 7.34 | 0.34 | 100 | 280 | 40000 |  | 23.29 |  |  |  | Ce-Al | None | 56.65 | 136.722 | 5.55201507 | 11.1921765 | 20.44490726 | 0.6434849 | 1.1347 | 3.97 | 183.2 | 201.51 | 112.476 | 1067.98969 | 6.6479 | 18.071 | 0.21315
859 | Cu-Ce-Al | 金属氧化物 | None | 溶胶-凝胶法 | Ce(NO3)3·6H2O |  |  | 3h | 500 | 79.44 | 6.67 | 0.13 | 100 | 220 | 40000 |  | 32.7 |  | Cu、Ce和Al的总摩尔量为10 mmol，Al2O3的质量占催化剂总质量的5 wt% 0.3 g样品；CuO/(CuO + CeO2 + Al2O3) (wt%)=10% |  | Cu-Ce-Al | None | 46.77 | 111.2603 | 5.97312626 | 13.6453433 | 24.18184588 | 0.7190462 | 1.3212 | 5.05 | 168.1 | 180.14 | 96.047 | 1101.29062 | 6.5725 | 109.147 | 0.32351
860 | Cu-Ce-Al | 金属氧化物 | None | 溶胶-凝胶法 | Ce(NO3)3·6H2O |  |  | 3h | 500 | 79.44 | 6.67 | 0.13 | 100 | 250 | 40000 |  | 40.63 |  |  |  | Cu-Ce-Al | None | 46.77 | 111.2603 | 5.97312626 | 13.6453433 | 24.18184588 | 0.7190462 | 1.3212 | 5.05 | 168.1 | 180.14 | 96.047 | 1101.29062 | 6.5725 | 109.147 | 0.32351
861 | Cu-Ce-Al | 金属氧化物 | None | 溶胶-凝胶法 | Ce(NO3)3·6H2O |  |  | 3h | 500 | 79.44 | 6.67 | 0.13 | 100 | 280 | 40000 |  | 52.53 |  |  |  | Cu-Ce-Al | None | 46.77 | 111.2603 | 5.97312626 | 13.6453433 | 24.18184588 | 0.7190462 | 1.3212 | 5.05 | 168.1 | 180.14 | 96.047 | 1101.29062 | 6.5725 | 109.147 | 0.32351
862 | Cu-Ce-Al | 金属氧化物 | None | 溶胶-凝胶法 | Ce(NO3)3·6H2O |  |  | 3h | 500 | 115.99 | 7.22 | 0.21 | 100 | 220 | 40000 |  | 42.32 |  | Cu、Ce和Al的总摩尔量为10 mmol，Al2O3的质量占催化剂总质量的5 wt% 0.3 g样品；CuO/(CuO + CeO2 + Al2O3) (wt%)=15% |  | Cu-Ce-Al | None | 44.9 | 106.266 | 6.14367697 | 14.313529 | 25.43083146 | 0.7680179 | 1.3787 | 5.62 | 164.7 | 175.21 | 92.071 | 1125.52699 | 6.7884 | 138.066 | 0.3319
863 | Cu-Ce-Al | 金属氧化物 | None | 溶胶-凝胶法 | Ce(NO3)3·6H2O |  |  | 3h | 500 | 115.99 | 7.22 | 0.21 | 100 | 250 | 40000 |  | 55.11 |  |  |  | Cu-Ce-Al | None | 44.9 | 106.266 | 6.14367697 | 14.313529 | 25.43083146 | 0.7680179 | 1.3787 | 5.62 | 164.7 | 175.21 | 92.071 | 1125.52699 | 6.7884 | 138.066 | 0.3319
864 | Cu-Ce-Al | 金属氧化物 | None | 溶胶-凝胶法 | Ce(NO3)3·6H2O |  |  | 3h | 500 | 115.99 | 7.22 | 0.21 | 100 | 280 | 40000 |  | 71.93 |  |  |  | Cu-Ce-Al | None | 44.9 | 106.266 | 6.14367697 | 14.313529 | 25.43083146 | 0.7680179 | 1.3787 | 5.62 | 164.7 | 175.21 | 92.071 | 1125.52699 | 6.7884 | 138.066 | 0.3319
865 | Cu-Ce-Al | 金属氧化物 | None | 溶胶-凝胶法 | Ce(NO3)3·6H2O |  |  | 3h | 500 | 116.09 | 6.23 | 0.18 | 100 | 220 | 40000 |  | 51.29 |  | Cu、Ce和Al的总摩尔量为10 mmol，Al2O3的质量占催化剂总质量的5 wt% 0.3 g样品；CuO/(CuO + CeO2 + Al2O3) (wt%)=20% |  | Cu-Ce-Al | None | 42.87 | 100.9061 | 6.29682157 | 14.9670763 | 26.59588346 | 0.8089679 | 1.4333 | 6.11 | 161.2 | 170.17 | 88.06 | 1145.52039 | 6.9417 | 165.345 | 0.34541
866 | Cu-Ce-Al | 金属氧化物 | None | 溶胶-凝胶法 | Ce(NO3)3·6H2O |  |  | 3h | 500 | 116.09 | 6.23 | 0.18 | 100 | 250 | 40000 |  | 65.32 |  |  |  | Cu-Ce-Al | None | 42.87 | 100.9061 | 6.29682157 | 14.9670763 | 26.59588346 | 0.8089679 | 1.4333 | 6.11 | 161.2 | 170.17 | 88.06 | 1145.52039 | 6.9417 | 165.345 | 0.34541
867 | Cu-Ce-Al | 金属氧化物 | None | 溶胶-凝胶法 | Ce(NO3)3·6H2O |  |  | 3h | 500 | 116.09 | 6.23 | 0.18 | 100 | 280 | 40000 |  | 84.5 |  |  |  | Cu-Ce-Al | None | 42.87 | 100.9061 | 6.29682157 | 14.9670763 | 26.59588346 | 0.8089679 | 1.4333 | 6.11 | 161.2 | 170.17 | 88.06 | 1145.52039 | 6.9417 | 165.345 | 0.34541
868 | Cu-Ce-Al | 金属氧化物 | None | 溶胶-凝胶法 | Ce(NO3)3·6H2O |  |  | 3h | 500 | 108.89 | 7.13 | 0.19 | 100 | 220 | 40000 |  | 42.17 |  | Cu、Ce和Al的总摩尔量为10 mmol，Al2O3的质量占催化剂总质量的5 wt% 0.3 g样品；CuO/(CuO + CeO2 + Al2O3) (wt%)=25% |  | Cu-Ce-Al | None | 41.58 | 97.44326462 | 6.42361668 | 15.4485342 | 27.51199704 | 0.8462396 | 1.4752 | 6.54 | 158.8 | 166.68 | 85.23 | 1164.04436 | 7.1138 | 186.47 | 0.34994
869 | Cu-Ce-Al | 金属氧化物 | None | 溶胶-凝胶法 | Ce(NO3)3·6H2O |  |  | 3h | 500 | 108.89 | 7.13 | 0.19 | 100 | 250 | 40000 |  | 58.34 |  |  |  | Cu-Ce-Al | None | 41.58 | 97.44326462 | 6.42361668 | 15.4485342 | 27.51199704 | 0.8462396 | 1.4752 | 6.54 | 158.8 | 166.68 | 85.23 | 1164.04436 | 7.1138 | 186.47 | 0.34994
870 | Cu-Ce-Al | 金属氧化物 | None | 溶胶-凝胶法 | Ce(NO3)3·6H2O |  |  | 3h | 500 | 108.89 | 7.13 | 0.19 | 100 | 280 | 40000 |  | 81.63 |  |  |  | Cu-Ce-Al | None | 41.58 | 97.44326462 | 6.42361668 | 15.4485342 | 27.51199704 | 0.8462396 | 1.4752 | 6.54 | 158.8 | 166.68 | 85.23 | 1164.04436 | 7.1138 | 186.47 | 0.34994
871 | Ce-V-W | 金属氧化物 | TiO2 | 浸渍法 | Ce(NO3)3 |  |  | 4h | 500 | None | None | None | 50 | 150 | 50000 |  | 25.14 | 3.75 | 0.0260 g of NH4VO3；0.2125 g of H28N6O41W12；0.6575 gCe(NO3)3 |  | Ce-V-W | TiO2 | 59.87 | 145.679265 | 6.25099719 | 12.67524 | 22.402061 | 0.6861402 | 1.3123 | 4.61 | 168 | 189.09 | 94.123 | 1855.97 | 10.0992 | 56.317 | 0.19659
872 | Ce-V-W | 金属氧化物 | TiO2 | 浸渍法 | Ce(NO3)3 |  |  | 4h | 500 | None | None | None | 50 | 200 | 50000 |  | 35.51 | 27.77 |  |  | Ce-V-W | TiO2 | 59.87 | 145.679265 | 6.25099719 | 12.67524 | 22.402061 | 0.6861402 | 1.3123 | 4.61 | 168 | 189.09 | 94.123 | 1855.97 | 10.0992 | 56.317 | 0.19659
873 | Ce-V-W | 金属氧化物 | TiO2 | 浸渍法 | Ce(NO3)3 |  |  | 4h | 500 | None | None | None | 50 | 250 | 50000 |  | 69.93 | 62.43 |  |  | Ce-V-W | TiO2 | 59.87 | 145.679265 | 6.25099719 | 12.67524 | 22.402061 | 0.6861402 | 1.3123 | 4.61 | 168 | 189.09 | 94.123 | 1855.97 | 10.0992 | 56.317 | 0.19659
874 | Cr-Ce | 金属氧化物 | Na-MT | 浸渍法 | Ce(NO3)3·6H2O |  |  | 2h | 500 | 22 | None | 0.058 | 500 | 200 | 25000 |  | 2.23 |  | Cr/Ce摩尔比5∶1 |  | Cr-Ce | Na-MT | 29.78 | 66.976483 | 6.5577653 | 15.54615315 | 29.129528 | 0.66328 | 1.5682 | 5.66 | 147.65 | 150.05 | 70.476 | 1991.79 | 7.0854 | 79.858 | 0.40531
875 | Cr-Ce | 金属氧化物 | Na-MT | 浸渍法 | Ce(NO3)3·6H2O |  |  | 2h | 500 | 22 | None | 0.058 | 500 | 240 | 25000 |  | 9.36 |  |  |  | Cr-Ce | Na-MT | 29.78 | 66.976483 | 6.5577653 | 15.54615315 | 29.129528 | 0.66328 | 1.5682 | 5.66 | 147.65 | 150.05 | 70.476 | 1991.79 | 7.0854 | 79.858 | 0.40531
876 | Cr-Ce | 金属氧化物 | Na-MT | 浸渍法 | Ce(NO3)3·6H2O |  |  | 2h | 500 | 22 | None | 0.058 | 500 | 280 | 25000 |  | 33.88 |  |  |  | Cr-Ce | Na-MT | 29.78 | 66.976483 | 6.5577653 | 15.54615315 | 29.129528 | 0.66328 | 1.5682 | 5.66 | 147.65 | 150.05 | 70.476 | 1991.79 | 7.0854 | 79.858 | 0.40531
877 | Cr-Ce | 金属氧化物 | AlFe-PILC | 浸渍法 | Ce(NO3)3·6H2O |  |  | 2h | 500 | 13 | 3.65 | 0.156 | 500 | 200 | 25000 |  | 44.06 |  | Cr/Ce摩尔比5∶1；Al/Fe的摩尔比为5； 每种催化剂的Cr、Ce或CrCe负载量为10wt% |  | Cr-Ce | AlFe-PILC | 15.97 | 33.73162 | 6.319198806 | 18.2354403 | 28.81813118 | 0.3992357 | 1.6423 | 3.93 | 128.6 | 125.91 | 54.668 | 1125.15517 | 3.7459 | 203.963 | 0.80035
878 | Cr-Ce | 金属氧化物 | AlFe-PILC | 浸渍法 | Ce(NO3)3·6H2O |  |  | 2h | 500 | 13 | 3.65 | 0.156 | 500 | 240 | 25000 |  | 77.49 |  |  |  | Cr-Ce | AlFe-PILC | 15.97 | 33.73162 | 6.319198806 | 18.2354403 | 28.81813118 | 0.3992357 | 1.6423 | 3.93 | 128.6 | 125.91 | 54.668 | 1125.15517 | 3.7459 | 203.963 | 0.80035
879 | Cr-Ce | 金属氧化物 | AlFe-PILC | 浸渍法 | Ce(NO3)3·6H2O |  |  | 2h | 500 | 13 | 3.65 | 0.156 | 500 | 280 | 25000 |  | 94.65 |  |  |  | Cr-Ce | AlFe-PILC | 15.97 | 33.73162 | 6.319198806 | 18.2354403 | 28.81813118 | 0.3992357 | 1.6423 | 3.93 | 128.6 | 125.91 | 54.668 | 1125.15517 | 3.7459 | 203.963 | 0.80035
880 | Mn-Ce | 金属氧化物 | None | 水热法 | Ce(NO3)3·6H2O |  |  | 4h | 500 | 125.89 | 11.05 | 0.43 | 600 | 160 |  | 30000 | 6.15 |  | Ce/Mn的摩尔比0.04 | 1区 | Mn-Ce | None | 26.32 | 58.34516224 | 7.35822048 | 15.4526304 | 33.129176 | 0.026 | 1.5328 | 6.88 | 141.8 | 152.16 | 55.452 | 1501.27 | 7.2788 | 7.94 | 0.46752
881 | Mn-Ce | 金属氧化物 | None | 水热法 | Ce(NO3)3·6H2O |  |  | 4h | 500 | 125.89 | 11.05 | 0.43 | 600 | 180 |  | 30000 | 15.73 |  |  |  | Mn-Ce | None | 26.32 | 58.34516224 | 7.35822048 | 15.4526304 | 33.129176 | 0.026 | 1.5328 | 6.88 | 141.8 | 152.16 | 55.452 | 1501.27 | 7.2788 | 7.94 | 0.46752
882 | Mn-Ce | 金属氧化物 | None | 水热法 | Ce(NO3)3·6H2O |  |  | 4h | 500 | 125.89 | 11.05 | 0.43 | 600 | 200 |  | 30000 | 33.81 |  |  |  | Mn-Ce | None | 26.32 | 58.34516224 | 7.35822048 | 15.4526304 | 33.129176 | 0.026 | 1.5328 | 6.88 | 141.8 | 152.16 | 55.452 | 1501.27 | 7.2788 | 7.94 | 0.46752
883 | Mn-Ce | 金属氧化物 | None | 水热法 | Ce(NO3)3·6H2O |  |  | 4h | 500 | 183.69 | 6.73 | 0.42 | 600 | 160 |  | 30000 | 14.01 |  | Ce/Mn的摩尔比0.08 |  | Mn-Ce | None | 27.31 | 60.90050092 | 7.30135734 | 15.3121107 | 32.725058 | 0.0455 | 1.5199 | 6.79 | 143.15 | 153.78 | 57.291 | 1487.86 | 7.2629 | 8.045 | 0.45891
884 | Mn-Ce | 金属氧化物 | None | 水热法 | Ce(NO3)3·6H2O |  |  | 4h | 500 | 183.69 | 6.73 | 0.42 | 600 | 180 |  | 30000 | 32.24 |  |  |  | Mn-Ce | None | 27.31 | 60.90050092 | 7.30135734 | 15.3121107 | 32.725058 | 0.0455 | 1.5199 | 6.79 | 143.15 | 153.78 | 57.291 | 1487.86 | 7.2629 | 8.045 | 0.45891
885 | Mn-Ce | 金属氧化物 | None | 水热法 | Ce(NO3)3·6H2O |  |  | 4h | 500 | 183.69 | 6.73 | 0.42 | 600 | 200 |  | 30000 | 57.68 |  |  |  | Mn-Ce | None | 27.31 | 60.90050092 | 7.30135734 | 15.3121107 | 32.725058 | 0.0455 | 1.5199 | 6.79 | 143.15 | 153.78 | 57.291 | 1487.86 | 7.2629 | 8.045 | 0.45891
886 | Mn-Ce | 金属氧化物 | None | 水热法 | Ce(NO3)3·6H2O |  |  | 4h | 500 | 228.19 | 5.6 | 0.48 | 600 | 160 |  | 30000 | 50.54 |  | Ce/Mn的摩尔比0.16 |  | Mn-Ce | None | 29.62 | 66.86295784 | 7.16867668 | 14.9842314 | 31.782116 | 0.091 | 1.4898 | 6.58 | 146.3 | 157.56 | 61.582 | 1456.57 | 7.2258 | 8.29 | 0.43882
887 | Mn-Ce | 金属氧化物 | None | 水热法 | Ce(NO3)3·6H2O |  |  | 4h | 500 | 228.19 | 5.6 | 0.48 | 600 | 180 |  | 30000 | 77.91 |  |  |  | Mn-Ce | None | 29.62 | 66.86295784 | 7.16867668 | 14.9842314 | 31.782116 | 0.091 | 1.4898 | 6.58 | 146.3 | 157.56 | 61.582 | 1456.57 | 7.2258 | 8.29 | 0.43882
888 | Mn-Ce | 金属氧化物 | None | 水热法 | Ce(NO3)3·6H2O |  |  | 4h | 500 | 228.19 | 5.6 | 0.48 | 600 | 200 |  | 30000 | 96.5 |  |  |  | Mn-Ce | None | 29.62 | 66.86295784 | 7.16867668 | 14.9842314 | 31.782116 | 0.091 | 1.4898 | 6.58 | 146.3 | 157.56 | 61.582 | 1456.57 | 7.2258 | 8.29 | 0.43882
889 | Mn-Ce | 金属氧化物 | None | 水热法 | Ce(NO3)3·6H2O |  |  | 4h | 500 | 206.26 | 4.68 | 0.36 | 600 | 160 |  | 30000 | 39.03 |  | Ce/Mn的摩尔比0.24 |  | Mn-Ce | None | 31.27 | 71.12185564 | 7.07390478 | 14.7500319 | 31.108586 | 0.1235 | 1.4683 | 6.43 | 148.55 | 160.26 | 64.647 | 1434.22 | 7.1993 | 8.465 | 0.42447
890 | Mn-Ce | 金属氧化物 | None | 水热法 | Ce(NO3)3·6H2O |  |  | 4h | 500 | 206.26 | 4.68 | 0.36 | 600 | 180 |  | 30000 | 64.97 |  |  |  | Mn-Ce | None | 31.27 | 71.12185564 | 7.07390478 | 14.7500319 | 31.108586 | 0.1235 | 1.4683 | 6.43 | 148.55 | 160.26 | 64.647 | 1434.22 | 7.1993 | 8.465 | 0.42447
891 | Mn-Ce | 金属氧化物 | None | 水热法 | Ce(NO3)3·6H2O |  |  | 4h | 500 | 206.26 | 4.68 | 0.36 | 600 | 200 |  | 30000 | 84.92 |  |  |  | Mn-Ce | None | 31.27 | 71.12185564 | 7.07390478 | 14.7500319 | 31.108586 | 0.1235 | 1.4683 | 6.43 | 148.55 | 160.26 | 64.647 | 1434.22 | 7.1993 | 8.465 | 0.42447
892 | Mn-Ce | 金属氧化物 | None | 水热法 | Ce(NO3)3·6H2O |  |  | 4h | 500 | 177.76 | 4.79 | 0.33 | 600 | 160 |  | 30000 | 22.94 |  | Ce/Mn的摩尔比0.40 |  | Mn-Ce | None | 34.57 | 79.63965124 | 6.88436098 | 14.2816329 | 29.761526 | 0.1885 | 1.4253 | 6.13 | 153.05 | 165.66 | 70.777 | 1389.52 | 7.1463 | 8.815 | 0.39577
893 | Mn-Ce | 金属氧化物 | None | 水热法 | Ce(NO3)3·6H2O |  |  | 4h | 500 | 177.76 | 4.79 | 0.33 | 600 | 180 |  | 30000 | 46.82 |  |  |  | Mn-Ce | None | 34.57 | 79.63965124 | 6.88436098 | 14.2816329 | 29.761526 | 0.1885 | 1.4253 | 6.13 | 153.05 | 165.66 | 70.777 | 1389.52 | 7.1463 | 8.815 | 0.39577
894 | Mn-Ce | 金属氧化物 | None | 水热法 | Ce(NO3)3·6H2O |  |  | 4h | 500 | 177.76 | 4.79 | 0.33 | 600 | 200 |  | 30000 | 72.84 |  |  |  | Mn-Ce | None | 34.57 | 79.63965124 | 6.88436098 | 14.2816329 | 29.761526 | 0.1885 | 1.4253 | 6.13 | 153.05 | 165.66 | 70.777 | 1389.52 | 7.1463 | 8.815 | 0.39577
895 | Ce-Mn-Cr | 金属氧化物 | H-Beta zeolite | 浸渍法 | Ce(NO3)3·6H2O |  |  | 4h | 550 | 272 | 9.6 | 0.12 | 1000 | 200 |  | 12000 | 14.25 |  | Cr/(Ce+Mn)摩尔比0.02，Ce/Mn的摩尔比为1：1 |  | Ce-Mn-Cr | H-Beta zeolite | 41.15 | 96.61640356 | 6.49192282 | 13.3617612 | 27.013226 | 0.33182 | 1.3415 | 5.51 | 162.05 | 176.24 | 83.207 | 1313.34 | 7.0373 | 11.237 | 0.33777
896 | Ce-Mn-Cr | 金属氧化物 | H-Beta zeolite | 浸渍法 | Ce(NO3)3·6H2O |  |  | 4h | 550 | 272 | 9.6 | 0.12 | 1000 | 250 |  | 12000 | 40.14 |  |  |  | Ce-Mn-Cr | H-Beta zeolite | 41.15 | 96.61640356 | 6.49192282 | 13.3617612 | 27.013226 | 0.33182 | 1.3415 | 5.51 | 162.05 | 176.24 | 83.207 | 1313.34 | 7.0373 | 11.237 | 0.33777
897 | Ce-Mn-Cr | 金属氧化物 | H-Beta zeolite | 浸渍法 | Ce(NO3)3·6H2O |  |  | 4h | 550 | 272 | 9.6 | 0.12 | 1000 | 300 |  | 12000 | 80.1 |  |  |  | Ce-Mn-Cr | H-Beta zeolite | 41.15 | 96.61640356 | 6.49192282 | 13.3617612 | 27.013226 | 0.33182 | 1.3415 | 5.51 | 162.05 | 176.24 | 83.207 | 1313.34 | 7.0373 | 11.237 | 0.33777
898 | Ce-Mn-Cr | 金属氧化物 | H-Beta zeolite | 浸渍法 | Ce(NO3)3·6H2O |  |  | 4h | 550 | 266 | 8.9 | 0.11 | 1000 | 200 |  | 12000 | 21.2 |  | Cr/(Ce+Mn)摩尔比0.04，Ce/Mn的摩尔比为1：1 |  | Ce-Mn-Cr | H-Beta zeolite | 40.8 | 95.70578512 | 6.49752664 | 13.4255274 | 27.093752 | 0.33864 | 1.348 | 5.52 | 161.6 | 175.48 | 82.764 | 1331.03 | 7.0396 | 12.924 | 0.34004
899 | Ce-Mn-Cr | 金属氧化物 | H-Beta zeolite | 浸渍法 | Ce(NO3)3·6H2O |  |  | 4h | 550 | 266 | 8.9 | 0.11 | 1000 | 250 |  | 12000 | 43.61 |  |  |  | Ce-Mn-Cr | H-Beta zeolite | 40.8 | 95.70578512 | 6.49752664 | 13.4255274 | 27.093752 | 0.33864 | 1.348 | 5.52 | 161.6 | 175.48 | 82.764 | 1331.03 | 7.0396 | 12.924 | 0.34004
900 | Ce-Mn-Cr | 金属氧化物 | H-Beta zeolite | 浸渍法 | Ce(NO3)3·6H2O |  |  | 4h | 550 | 266 | 8.9 | 0.11 | 1000 | 300 |  | 12000 | 81.15 |  |  |  | Ce-Mn-Cr | H-Beta zeolite | 40.8 | 95.70578512 | 6.49752664 | 13.4255274 | 27.093752 | 0.33864 | 1.348 | 5.52 | 161.6 | 175.48 | 82.764 | 1331.03 | 7.0396 | 12.924 | 0.34004
901 | Ce-Mn-Cr | 金属氧化物 | H-Beta zeolite | 浸渍法 | Ce(NO3)3·6H2O |  |  | 4h | 550 | 251 | 8.8 | 0.1 | 1000 | 200 |  | 12000 | 34.67 |  | Cr/(Ce+Mn)摩尔比0.06，Ce/Mn的摩尔比为1：1 |  | Ce-Mn-Cr | H-Beta zeolite | 40.45 | 94.79516668 | 6.50313046 | 13.4892936 | 27.174278 | 0.34546 | 1.3545 | 5.53 | 161.15 | 174.72 | 82.321 | 1348.72 | 7.0419 | 14.611 | 0.34231
902 | Ce-Mn-Cr | 金属氧化物 | H-Beta zeolite | 浸渍法 | Ce(NO3)3·6H2O |  |  | 4h | 550 | 251 | 8.8 | 0.1 | 1000 | 250 |  | 12000 | 60.9 |  |  |  | Ce-Mn-Cr | H-Beta zeolite | 40.45 | 94.79516668 | 6.50313046 | 13.4892936 | 27.174278 | 0.34546 | 1.3545 | 5.53 | 161.15 | 174.72 | 82.321 | 1348.72 | 7.0419 | 14.611 | 0.34231
903 | Ce-Mn-Cr | 金属氧化物 | H-Beta zeolite | 浸渍法 | Ce(NO3)3·6H2O |  |  | 4h | 550 | 251 | 8.8 | 0.1 | 1000 | 300 |  | 12000 | 95.66 |  |  |  | Ce-Mn-Cr | H-Beta zeolite | 40.45 | 94.79516668 | 6.50313046 | 13.4892936 | 27.174278 | 0.34546 | 1.3545 | 5.53 | 161.15 | 174.72 | 82.321 | 1348.72 | 7.0419 | 14.611 | 0.34231
904 | Ce-Mn-Cr | 金属氧化物 | H-Beta zeolite | 浸渍法 | Ce(NO3)3·6H2O |  |  | 4h | 550 | 248 | 8.9 | 0.08 | 1000 | 200 |  | 12000 | 13.55 |  | Cr/(Ce+Mn)摩尔比0.08，Ce/Mn的摩尔比为1：1 |  | Ce-Mn-Cr | H-Beta zeolite | 40.1 | 93.88454824 | 6.50873428 | 13.5530598 | 27.254804 | 0.35228 | 1.361 | 5.54 | 160.7 | 173.96 | 81.878 | 1366.41 | 7.0442 | 16.298 | 0.34458
905 | Ce-Mn-Cr | 金属氧化物 | H-Beta zeolite | 浸渍法 | Ce(NO3)3·6H2O |  |  | 4h | 550 | 248 | 8.9 | 0.08 | 1000 | 250 |  | 12000 | 44.57 |  |  |  | Ce-Mn-Cr | H-Beta zeolite | 40.1 | 93.88454824 | 6.50873428 | 13.5530598 | 27.254804 | 0.35228 | 1.361 | 5.54 | 160.7 | 173.96 | 81.878 | 1366.41 | 7.0442 | 16.298 | 0.34458
906 | Ce-Mn-Cr | 金属氧化物 | H-Beta zeolite | 浸渍法 | Ce(NO3)3·6H2O |  |  | 4h | 550 | 248 | 8.9 | 0.08 | 1000 | 300 |  | 12000 | 86.19 |  |  |  | Ce-Mn-Cr | H-Beta zeolite | 40.1 | 93.88454824 | 6.50873428 | 13.5530598 | 27.254804 | 0.35228 | 1.361 | 5.54 | 160.7 | 173.96 | 81.878 | 1366.41 | 7.0442 | 16.298 | 0.34458
907 | Mn-Ce | 金属氧化物 | H-Beta zeolite | 浸渍法 | Ce(NO3)3·6H2O |  |  | 4h | 550 | 283 | 10.8 | 0.15 | 1000 | 200 |  | 12000 | 10.95 |  | Ce/Mn的摩尔比为1：1 |  | Mn-Ce | H-Beta zeolite | 41.5 | 97.527022 | 6.486319 | 13.297995 | 26.9327 | 0.325 | 1.335 | 5.5 | 162.5 | 177 | 83.65 | 1295.65 | 7.035 | 9.55 | 0.3355
908 | Mn-Ce | 金属氧化物 | H-Beta zeolite | 浸渍法 | Ce(NO3)3·6H2O |  |  | 4h | 550 | 283 | 10.8 | 0.15 | 1000 | 250 |  | 12000 | 24.76 |  |  |  | Mn-Ce | H-Beta zeolite | 41.5 | 97.527022 | 6.486319 | 13.297995 | 26.9327 | 0.325 | 1.335 | 5.5 | 162.5 | 177 | 83.65 | 1295.65 | 7.035 | 9.55 | 0.3355
909 | Mn-Ce | 金属氧化物 | H-Beta zeolite | 浸渍法 | Ce(NO3)3·6H2O |  |  | 4h | 550 | 283 | 10.8 | 0.15 | 1000 | 300 |  | 12000 | 55.78 |  |  |  | Mn-Ce | H-Beta zeolite | 41.5 | 97.527022 | 6.486319 | 13.297995 | 26.9327 | 0.325 | 1.335 | 5.5 | 162.5 | 177 | 83.65 | 1295.65 | 7.035 | 9.55 | 0.3355
910 | Ce | 金属氧化物 | carbon nanotubes (CNTs) | 浸渍法 | Ce(NO3)2 |  |  | 3h | 300 | None | None | None | 500 | 250 |  | 20000 | 75.98 |  | Ce的负载量为20wt% |  | Ce | carbon nanotubes (CNTs) | 58 | 140.116 | 5.5386 | 10.956 | 20.1974 | 0.65 | 1.12 | 4 | 185 | 204 | 114.3 | 1072.15 | 6.77 | 11.3 | 0.192
911 | Cu-Ce | 金属氧化物 | MCM-41 | 共沉淀法 | Ce(NO3)3·6H2O |  |  | 2h | 500 | 461.2 | None | 0.454 | 500 | 200 | 20000 |  | 28.5 |  | 负载量10% ；CuCe(3:1)摩尔比 |  | Cu-Ce | MCM-41 | 36.25 | 82.6885 | 7.179435 | 17.9582925 | 32.6801 | 1.08875 | 1.705 | 9.25 | 147.5 | 150 | 71.325 | 1286.365 | 8.4125 | 303.575 | 0.33675
912 | Cu-Ce | 金属氧化物 | MCM-41 | 共沉淀法 | Ce(NO3)3·6H2O |  |  | 2h | 500 | 461.2 | None | 0.454 | 500 | 225 | 20000 |  | 49.48 |  |  |  | Cu-Ce | MCM-41 | 36.25 | 82.6885 | 7.179435 | 17.9582925 | 32.6801 | 1.08875 | 1.705 | 9.25 | 147.5 | 150 | 71.325 | 1286.365 | 8.4125 | 303.575 | 0.33675
913 | Cu-Ce | 金属氧化物 | MCM-41 | 共沉淀法 | Ce(NO3)3·6H2O |  |  | 2h | 500 | 461.2 | None | 0.454 | 500 | 250 | 20000 |  | 66.27 |  |  |  | Cu-Ce | MCM-41 | 36.25 | 82.6885 | 7.179435 | 17.9582925 | 32.6801 | 1.08875 | 1.705 | 9.25 | 147.5 | 150 | 71.325 | 1286.365 | 8.4125 | 303.575 | 0.33675
914 | Cu-Ce | 金属氧化物 | MCM-41 | 共沉淀法 | Ce(NO3)3·6H2O |  |  | 2h | 500 | 478.5 | None | 0.367 | 500 | 200 | 20000 |  | 52.87 |  | 负载量10% ；CuCe(6:1)摩尔比 |  | Cu-Ce | MCM-41 | 33.06 | 74.2658 | 7.4200908 | 18.9852954 | 34.510896 | 1.1531 | 1.7908 | 10.02 | 142 | 142.08 | 65.022 | 1317.7832 | 8.6534 | 346.442 | 0.35798
915 | Cu-Ce | 金属氧化物 | MCM-41 | 共沉淀法 | Ce(NO3)3·6H2O |  |  | 2h | 500 | 478.5 | None | 0.367 | 500 | 225 | 20000 |  | 87.33 |  |  |  | Cu-Ce | MCM-41 | 33.06 | 74.2658 | 7.4200908 | 18.9852954 | 34.510896 | 1.1531 | 1.7908 | 10.02 | 142 | 142.08 | 65.022 | 1317.7832 | 8.6534 | 346.442 | 0.35798
916 | Cu-Ce | 金属氧化物 | MCM-41 | 共沉淀法 | Ce(NO3)3·6H2O |  |  | 2h | 500 | 478.5 | None | 0.367 | 500 | 250 | 20000 |  | 99.19 |  |  |  | Cu-Ce | MCM-41 | 33.06 | 74.2658 | 7.4200908 | 18.9852954 | 34.510896 | 1.1531 | 1.7908 | 10.02 | 142 | 142.08 | 65.022 | 1317.7832 | 8.6534 | 346.442 | 0.35798
917 | Cu-Ce | 金属氧化物 | MCM-41 | 共沉淀法 | Ce(NO3)3·6H2O |  |  | 2h | 500 | 481.1 | None | 0.379 | 500 | 200 | 20000 |  | 47.57 |  | 负载量10% ；CuCe(9:1)摩尔比 |  | Cu-Ce | MCM-41 | 31.9 | 71.203 | 7.507602 | 19.358751 | 35.17664 | 1.1765 | 1.822 | 10.3 | 140 | 139.2 | 62.73 | 1329.208 | 8.741 | 362.03 | 0.3657
918 | Cu-Ce | 金属氧化物 | MCM-41 | 共沉淀法 | Ce(NO3)3·6H2O |  |  | 2h | 500 | 481.1 | None | 0.379 | 500 | 225 | 20000 |  | 72.39 |  |  |  | Cu-Ce | MCM-41 | 31.9 | 71.203 | 7.507602 | 19.358751 | 35.17664 | 1.1765 | 1.822 | 10.3 | 140 | 139.2 | 62.73 | 1329.208 | 8.741 | 362.03 | 0.3657
919 | Cu-Ce | 金属氧化物 | MCM-41 | 共沉淀法 | Ce(NO3)3·6H2O |  |  | 2h | 500 | 481.1 | None | 0.379 | 500 | 250 | 20000 |  | 92.19 |  |  |  | Cu-Ce | MCM-41 | 31.9 | 71.203 | 7.507602 | 19.358751 | 35.17664 | 1.1765 | 1.822 | 10.3 | 140 | 139.2 | 62.73 | 1329.208 | 8.741 | 362.03 | 0.3657
920 | Cu-Ce | 金属氧化物 | MCM-41 | 共沉淀法 | Ce(NO3)3·6H2O |  |  | 2h | 500 | 513.2 | None | 0.516 | 500 | 200 | 20000 |  | 26.8 |  | 负载量10% ；CuCe(12:1)摩尔比 |  | Cu-Ce | MCM-41 | 31.32 | 69.6716 | 7.5513576 | 19.5454788 | 35.509512 | 1.1882 | 1.8376 | 10.44 | 139 | 137.76 | 61.584 | 1334.9204 | 8.7848 | 369.824 | 0.36956
921 | Cu-Ce | 金属氧化物 | MCM-41 | 共沉淀法 | Ce(NO3)3·6H2O |  |  | 2h | 500 | 513.2 | None | 0.516 | 500 | 225 | 20000 |  | 54.57 |  |  |  | Cu-Ce | MCM-41 | 31.32 | 69.6716 | 7.5513576 | 19.5454788 | 35.509512 | 1.1882 | 1.8376 | 10.44 | 139 | 137.76 | 61.584 | 1334.9204 | 8.7848 | 369.824 | 0.36956
922 | Cu-Ce | 金属氧化物 | MCM-41 | 共沉淀法 | Ce(NO3)3·6H2O |  |  | 2h | 500 | 513.2 | None | 0.516 | 500 | 250 | 20000 |  | 75.55 |  |  |  | Cu-Ce | MCM-41 | 31.32 | 69.6716 | 7.5513576 | 19.5454788 | 35.509512 | 1.1882 | 1.8376 | 10.44 | 139 | 137.76 | 61.584 | 1334.9204 | 8.7848 | 369.824 | 0.36956
923 | Ce | 金属氧化物 | MCM-41 | 共沉淀法 | Ce(NO3)3·6H2O |  |  | 2h | 500 | 428.6 | None | 0.327 | 500 | 200 | 20000 |  | 9.94 |  | 负载量10% ； |  | Ce | MCM-41 | 58 | 140.116 | 5.5386 | 10.956 | 20.1974 | 0.65 | 1.12 | 4 | 185 | 204 | 114.3 | 1072.15 | 6.77 | 11.3 | 0.192
924 | Ce | 金属氧化物 | MCM-41 | 共沉淀法 | Ce(NO3)3·6H2O |  |  | 2h | 500 | 428.6 | None | 0.327 | 500 | 225 | 20000 |  | 18.85 |  |  |  | Ce | MCM-41 | 58 | 140.116 | 5.5386 | 10.956 | 20.1974 | 0.65 | 1.12 | 4 | 185 | 204 | 114.3 | 1072.15 | 6.77 | 11.3 | 0.192
925 | Ce | 金属氧化物 | MCM-41 | 共沉淀法 | Ce(NO3)3·6H2O |  |  | 2h | 500 | 428.6 | None | 0.327 | 500 | 250 | 20000 |  | 30.34 |  |  |  | Ce | MCM-41 | 58 | 140.116 | 5.5386 | 10.956 | 20.1974 | 0.65 | 1.12 | 4 | 185 | 204 | 114.3 | 1072.15 | 6.77 | 11.3 | 0.192
926 | Mn-Ce | 金属氧化物 | None | 共沉淀法 | Ce(NO3)3 |  |  | 6h | 550 | 50.47 | 5.43 | 0.07 | 50 | 160 | 30000 |  | 31.66 |  | Nb/Mn的摩尔比为0；Mn/Ce的摩尔比固定为5:1 |  | Mn-Ce | None | 30.61 | 69.41829652 | 7.11181354 | 14.8437117 | 31.377998 | 0.1105 | 1.4769 | 6.49 | 147.65 | 159.18 | 63.421 | 1443.16 | 7.2099 | 8.395 | 0.43021
927 | Mn-Ce | 金属氧化物 | None | 共沉淀法 | Ce(NO3)3 |  |  | 6h | 550 | 50.47 | 5.43 | 0.07 | 50 | 200 | 30000 |  | 48.17 |  |  |  | Mn-Ce | None | 30.61 | 69.41829652 | 7.11181354 | 14.8437117 | 31.377998 | 0.1105 | 1.4769 | 6.49 | 147.65 | 159.18 | 63.421 | 1443.16 | 7.2099 | 8.395 | 0.43021
928 | Mn-Ce | 金属氧化物 | None | 共沉淀法 | Ce(NO3)3 |  |  | 6h | 550 | 50.47 | 5.43 | 0.07 | 50 | 240 | 30000 |  | 72.64 |  |  |  | Mn-Ce | None | 30.61 | 69.41829652 | 7.11181354 | 14.8437117 | 31.377998 | 0.1105 | 1.4769 | 6.49 | 147.65 | 159.18 | 63.421 | 1443.16 | 7.2099 | 8.395 | 0.43021
929 | Mn-Nb-Ce | 金属氧化物 | None | 共沉淀法 | Ce(NO3)3 |  |  | 6h | 550 | 106.48 | 6.18 | 0.23 | 50 | 160 | 30000 |  | 54.51 |  | Nb/Mn的摩尔比为0.4；Mn/Ce的摩尔比固定为5:1 |  | Mn-Nb-Ce | None | 33.125 | 75.07737 | 7.02831125 | 14.72449375 | 29.827175 | 0.3106015 | 1.50875 | 6.125 | 146.875 | 160.25 | 63.4125 | 1771.025 | 7.55125 | 19.7125 | 0.389625
930 | Mn-Nb-Ce | 金属氧化物 | None | 共沉淀法 | Ce(NO3)3 |  |  | 6h | 550 | 106.48 | 6.18 | 0.23 | 50 | 200 | 30000 |  | 69.82 |  |  |  | Mn-Nb-Ce | None | 33.125 | 75.07737 | 7.02831125 | 14.72449375 | 29.827175 | 0.3106015 | 1.50875 | 6.125 | 146.875 | 160.25 | 63.4125 | 1771.025 | 7.55125 | 19.7125 | 0.389625
931 | Mn-Nb-Ce | 金属氧化物 | None | 共沉淀法 | Ce(NO3)3 |  |  | 6h | 550 | 106.48 | 6.18 | 0.23 | 50 | 240 | 30000 |  | 92.45 |  |  |  | Mn-Nb-Ce | None | 33.125 | 75.07737 | 7.02831125 | 14.72449375 | 29.827175 | 0.3106015 | 1.50875 | 6.125 | 146.875 | 160.25 | 63.4125 | 1771.025 | 7.55125 | 19.7125 | 0.389625
932 | Mo | 金属氧化物 | CeO2 | 浸渍法 | Ce(NO3)3·6H2O | 4h | 450 | 4h | 450 | 90 | None | None | 100 | 135 |  | 30000 | 25.28 |  | Mo Loading a/ wt.%=3.8 | 1区 | Mo | CeO2 | 56.88 | 137.02438 | 5.6473681 | 11.32028 | 20.682682 | 0.65686 | 1.1928 | 4.14 | 182.2 | 200.5 | 110.429 | 1199.76 | 7.0101 | 20.239 | 0.19613
933 | Mo | 金属氧化物 | CeO2 | 浸渍法 | Ce(NO3)3·6H2O | 4h | 450 | 4h | 450 | 90 | None | None | 100 | 160 |  | 30000 | 76.67 |  |  |  | Mo | CeO2 | 56.88 | 137.02438 | 5.6473681 | 11.32028 | 20.682682 | 0.65686 | 1.1928 | 4.14 | 182.2 | 200.5 | 110.429 | 1199.76 | 7.0101 | 20.239 | 0.19613
934 | Mo | 金属氧化物 | CeO2 | 浸渍法 | Ce(NO3)3·6H2O | 4h | 450 | 4h | 450 | 90 | None | None | 100 | 185 |  | 30000 | 97.99 |  |  |  | Mo | CeO2 | 56.88 | 137.02438 | 5.6473681 | 11.32028 | 20.682682 | 0.65686 | 1.1928 | 4.14 | 182.2 | 200.5 | 110.429 | 1199.76 | 7.0101 | 20.239 | 0.19613
935 | Pt | 金属氧化物 | CeO2 | 浸渍法 | Ce(NO3)3·6H2O | 4h | 450 | 4h | 450 | 97 | None | None | 100 | 135 |  | 30000 | 33.96 |  | Pt Loading a/ wt.%=0.48 |  | Pt | CeO2 | 58.2 | 140.66568 | 5.5728023 | 11.03204 | 20.285426 | 0.66478 | 1.1308 | 4.06 | 184.5 | 203.32 | 113.757 | 1081.842 | 6.9173 | 11.903 | 0.19141
936 | Pt | 金属氧化物 | CeO2 | 浸渍法 | Ce(NO3)3·6H2O | 4h | 450 | 4h | 450 | 97 | None | None | 100 | 160 |  | 30000 | 41.94 |  |  |  | Pt | CeO2 | 58.2 | 140.66568 | 5.5728023 | 11.03204 | 20.285426 | 0.66478 | 1.1308 | 4.06 | 184.5 | 203.32 | 113.757 | 1081.842 | 6.9173 | 11.903 | 0.19141
937 | Pt | 金属氧化物 | CeO2 | 浸渍法 | Ce(NO3)3·6H2O | 4h | 450 | 4h | 450 | 97 | None | None | 100 | 185 |  | 30000 | 54.65 |  |  |  | Pt | CeO2 | 58.2 | 140.66568 | 5.5728023 | 11.03204 | 20.285426 | 0.66478 | 1.1308 | 4.06 | 184.5 | 203.32 | 113.757 | 1081.842 | 6.9173 | 11.903 | 0.19141
938 | Pt | 金属氧化物 | Mo/ CeO2 | 浸渍法 | Ce(NO3)3·6H2O | 4h | 450 | 4h | 450 | 89 | None | None | 100 | 135 |  | 30000 | 27.57 |  | Mo Loading a/ wt.%=3.8；Pt Loading a/ wt.%=0.49 |  | Pt | Mo/ CeO2 | 57.08 | 137.57406 | 5.6815704 | 11.39632 | 20.770708 | 0.67164 | 1.2036 | 4.2 | 181.7 | 199.82 | 109.886 | 1209.452 | 7.1574 | 20.842 | 0.19554
939 | Pt | 金属氧化物 | Mo/ CeO2 | 浸渍法 | Ce(NO3)3·6H2O | 4h | 450 | 4h | 450 | 89 | None | None | 100 | 160 |  | 30000 | 49.1 |  |  |  | Pt | Mo/ CeO2 | 57.08 | 137.57406 | 5.6815704 | 11.39632 | 20.770708 | 0.67164 | 1.2036 | 4.2 | 181.7 | 199.82 | 109.886 | 1209.452 | 7.1574 | 20.842 | 0.19554
940 | Pt | 金属氧化物 | Mo/ CeO2 | 浸渍法 | Ce(NO3)3·6H2O | 4h | 450 | 4h | 450 | 89 | None | None | 100 | 185 |  | 30000 | 70.97 |  |  |  | Pt | Mo/ CeO2 | 57.08 | 137.57406 | 5.6815704 | 11.39632 | 20.770708 | 0.67164 | 1.2036 | 4.2 | 181.7 | 199.82 | 109.886 | 1209.452 | 7.1574 | 20.842 | 0.19554
941 | Pt-Mo | 金属氧化物 | CeO2 | 浸渍法 | Ce(NO3)3·6H2O | 4h | 450 | 4h | 450 | 87 | None | None | 100 | 135 |  | 30000 | 44.44 |  | Mo Loading a/ wt.%=3.7；Pt Loading a/ wt.%=0.45 |  | Pt-Mo | CeO2 | 57.24 | 138.01572 | 5.6660321 | 11.34428 | 20.701382 | 0.67066 | 1.1932 | 4.18 | 182.1 | 200.32 | 110.439 | 1191.222 | 7.1231 | 19.565 | 0.19495
942 | Pt-Mo | 金属氧化物 | CeO2 | 浸渍法 | Ce(NO3)3·6H2O | 4h | 450 | 4h | 450 | 87 | None | None | 100 | 160 |  | 30000 | 64.79 |  |  |  | Pt-Mo | CeO2 | 57.24 | 138.01572 | 5.6660321 | 11.34428 | 20.701382 | 0.67066 | 1.1932 | 4.18 | 182.1 | 200.32 | 110.439 | 1191.222 | 7.1231 | 19.565 | 0.19495
943 | Pt-Mo | 金属氧化物 | CeO2 | 浸渍法 | Ce(NO3)3·6H2O | 4h | 450 | 4h | 450 | 87 | None | None | 100 | 185 |  | 30000 | 84.65 |  |  |  | Pt-Mo | CeO2 | 57.24 | 138.01572 | 5.6660321 | 11.34428 | 20.701382 | 0.67066 | 1.1932 | 4.18 | 182.1 | 200.32 | 110.439 | 1191.222 | 7.1231 | 19.565 | 0.19495
944 | Mo | 金属氧化物 | CeO2 | 浸渍法 | Ce(NO3)3·6H2O | 4h | 450 | 4h | 450 | 90 | None | None | 1000 | 250 |  | 30000 | 26.67 |  | Mo Loading a/ wt.%=3.8 |  | Mo | CeO2 | 56.88 | 137.02438 | 5.6473681 | 11.32028 | 20.682682 | 0.65686 | 1.1928 | 4.14 | 182.2 | 200.5 | 110.429 | 1199.76 | 7.0101 | 20.239 | 0.19613
945 | Mo | 金属氧化物 | CeO2 | 浸渍法 | Ce(NO3)3·6H2O | 4h | 450 | 4h | 450 | 90 | None | None | 1000 | 300 |  | 30000 | 66.6 |  |  |  | Mo | CeO2 | 56.88 | 137.02438 | 5.6473681 | 11.32028 | 20.682682 | 0.65686 | 1.1928 | 4.14 | 182.2 | 200.5 | 110.429 | 1199.76 | 7.0101 | 20.239 | 0.19613
946 | Mo | 金属氧化物 | CeO2 | 浸渍法 | Ce(NO3)3·6H2O | 4h | 450 | 4h | 450 | 90 | None | None | 1000 | 350 |  | 30000 | 95.09 |  |  |  | Mo | CeO2 | 56.88 | 137.02438 | 5.6473681 | 11.32028 | 20.682682 | 0.65686 | 1.1928 | 4.14 | 182.2 | 200.5 | 110.429 | 1199.76 | 7.0101 | 20.239 | 0.19613
947 | Pt | 金属氧化物 | CeO2 | 浸渍法 | Ce(NO3)3·6H2O | 4h | 450 | 4h | 450 | 97 | None | None | 1000 | 250 |  | 30000 | 25.19 |  | Pt Loading a/ wt.%=0.48 |  | Pt | CeO2 | 58.2 | 140.66568 | 5.5728023 | 11.03204 | 20.285426 | 0.66478 | 1.1308 | 4.06 | 184.5 | 203.32 | 113.757 | 1081.842 | 6.9173 | 11.903 | 0.19141
948 | Pt | 金属氧化物 | CeO2 | 浸渍法 | Ce(NO3)3·6H2O | 4h | 450 | 4h | 450 | 97 | None | None | 1000 | 300 |  | 30000 | 45.89 |  |  |  | Pt | CeO2 | 58.2 | 140.66568 | 5.5728023 | 11.03204 | 20.285426 | 0.66478 | 1.1308 | 4.06 | 184.5 | 203.32 | 113.757 | 1081.842 | 6.9173 | 11.903 | 0.19141
949 | Pt | 金属氧化物 | CeO2 | 浸渍法 | Ce(NO3)3·6H2O | 4h | 450 | 4h | 450 | 97 | None | None | 1000 | 350 |  | 30000 | 70.32 |  |  |  | Pt | CeO2 | 58.2 | 140.66568 | 5.5728023 | 11.03204 | 20.285426 | 0.66478 | 1.1308 | 4.06 | 184.5 | 203.32 | 113.757 | 1081.842 | 6.9173 | 11.903 | 0.19141
950 | Pt | 金属氧化物 | Mo/ CeO2 | 浸渍法 | Ce(NO3)3·6H2O | 4h | 450 | 4h | 450 | 89 | None | None | 1000 | 250 |  | 30000 | 24.91 |  | Mo Loading a/ wt.%=3.8；Pt Loading a/ wt.%=0.49 |  | Pt | Mo/ CeO2 | 57.08 | 137.57406 | 5.6815704 | 11.39632 | 20.770708 | 0.67164 | 1.2036 | 4.2 | 181.7 | 199.82 | 109.886 | 1209.452 | 7.1574 | 20.842 | 0.19554
951 | Pt | 金属氧化物 | Mo/ CeO2 | 浸渍法 | Ce(NO3)3·6H2O | 4h | 450 | 4h | 450 | 89 | None | None | 1000 | 300 |  | 30000 | 65.96 |  |  |  | Pt | Mo/ CeO2 | 57.08 | 137.57406 | 5.6815704 | 11.39632 | 20.770708 | 0.67164 | 1.2036 | 4.2 | 181.7 | 199.82 | 109.886 | 1209.452 | 7.1574 | 20.842 | 0.19554
952 | Pt | 金属氧化物 | Mo/ CeO2 | 浸渍法 | Ce(NO3)3·6H2O | 4h | 450 | 4h | 450 | 89 | None | None | 1000 | 350 |  | 30000 | 92.14 |  |  |  | Pt | Mo/ CeO2 | 57.08 | 137.57406 | 5.6815704 | 11.39632 | 20.770708 | 0.67164 | 1.2036 | 4.2 | 181.7 | 199.82 | 109.886 | 1209.452 | 7.1574 | 20.842 | 0.19554
953 | Pt-Mo | 金属氧化物 | CeO2 | 浸渍法 | Ce(NO3)3·6H2O | 4h | 450 | 4h | 450 | 87 | None | None | 1000 | 250 |  | 30000 | 30.18 |  | Mo Loading a/ wt.%=3.7；Pt Loading a/ wt.%=0.45 |  | Pt-Mo | CeO2 | 57.24 | 138.01572 | 5.6660321 | 11.34428 | 20.701382 | 0.67066 | 1.1932 | 4.18 | 182.1 | 200.32 | 110.439 | 1191.222 | 7.1231 | 19.565 | 0.19495
954 | Pt-Mo | 金属氧化物 | CeO2 | 浸渍法 | Ce(NO3)3·6H2O | 4h | 450 | 4h | 450 | 87 | None | None | 1000 | 300 |  | 30000 | 67.44 |  |  |  | Pt-Mo | CeO2 | 57.24 | 138.01572 | 5.6660321 | 11.34428 | 20.701382 | 0.67066 | 1.1932 | 4.18 | 182.1 | 200.32 | 110.439 | 1191.222 | 7.1231 | 19.565 | 0.19495
955 | Pt-Mo | 金属氧化物 | CeO2 | 浸渍法 | Ce(NO3)3·6H2O | 4h | 450 | 4h | 450 | 87 | None | None | 1000 | 350 |  | 30000 | 94.74 |  |  |  | Pt-Mo | CeO2 | 57.24 | 138.01572 | 5.6660321 | 11.34428 | 20.701382 | 0.67066 | 1.1932 | 4.18 | 182.1 | 200.32 | 110.439 | 1191.222 | 7.1231 | 19.565 | 0.19495